## Tabelle1
|  |  | t=0h | [7 empty] | t=1h | [5 empty] | t=2h | [5 empty] | t=4h | [5 empty] | t=6h |  |  | t=8h | [5 empty] | t=10h |  |  | t=15h | [5 empty] | t=20h
Darstellung und Charakterisierung der Homopolymere | Probenbezeichnung | Reaktorplatz | Mn [g/mol] | Mw [g/mol] | Ð | Standard | Peakrange (bei nur einer Zahl wurde die automatische Auswertung genutzt) | Integral (Verhältnis zum Standard) | Integral nach Umrechnung Trioxan/ oder Peakverhältnis Anisol | Umsatz(NMR) | Mn [g/mol] | Mw [g/mol] | Ð | Integral | Integral nach Umrechnung Trioxan | Umsatz(NMR) | Mn [g/mol] | Mw [g/mol] | Ð | Integral | Integral nach Umrechnung Trioxan | Umsatz(NMR) | Mn [g/mol] | Mw [g/mol] | Ð | Integral | Integral nach Umrechnung Trioxan | Umsatz(NMR) | Mn [g/mol] | Mw [g/mol] | Ð | Mn [g/mol] | Mw [g/mol] | Ð | Integral | Integral nach Umrechnung Trioxan | Umsatz(NMR) | Mn [g/mol] | Mw [g/mol] | Ð | Mn [g/mol] | Mw [g/mol] | Ð | Integral | Integral nach Umrechnung Trioxan | Umsatz(NMR) | Mn [g/mol] | Mw [g/mol] | Ð | Integral | Integral nach Umrechnung Trioxan | Umsatz(NMR) | Datum | Anmerkungen | Reaktor unterfüllt wenig - stark (0 - 2) | verfärbt/entfärbt? nein, wenig, ja (0; 0.5; 1) | getrübt? nein, ja (0; 1) | Niederschlag? nein, ja (0;1) | Haube? Nein, ja (0;1) | geliert? (0;1;2 / nein, leicht, vollständig) | Daten nutzen (für KI) (0;1/ nein,ja)
nehmen für KI | MRG-011-1-I-DMF | 1 |  |  | #DIV/0! | n-Decan | 0.685 | 2.731 | 2.731 | 0% |  |  | #DIV/0! | 2.719 | 2.719 | 0.4394% |  |  | #DIV/0! | 2.691 | 2.691 | 1.465% |  |  | #DIV/0! | 2.619 | 2.619 | 4.101% |  |  | #DIV/0! |  |  | #DIV/0! | 2.537 | 2.537 | 7.104% |  |  | #DIV/0! |  |  | #DIV/0! | 2.314 | 2.314 | 15.27% |  |  | #DIV/0! | 2.164 | 2.164 | 20.76% | 25.05.21 | verworfen | 0 | 0 | 0 | 0 | 0 | 0 | 0
nicht nehmen für KI | MRG-011-1-I-DMSO | 3 |  |  | #DIV/0! | n-Decan | 0.638 | 10.639 | 10.639 | 0% |  |  | #DIV/0! |  | 0 | 100% |  |  | #DIV/0! |  | 0 | 100% |  |  | #DIV/0! |  | 0 | 100% |  |  | #DIV/0! |  |  | #DIV/0! |  | 0 | 100% |  |  | #DIV/0! |  |  | #DIV/0! |  | 0 | 100% |  |  | #DIV/0! |  | 0 | 100% | 25.05.21 | verworfen | 0 | 0 | 0 | 0 | 0 |  | 0
| MRG-011-1-I-Tol | 4 |  |  | #DIV/0! | n-Decan | 1.102 | 2.58 | 2.58 | 0% |  |  | #DIV/0! | 2.521 | 2.521 | 2.287% |  |  | #DIV/0! | 2.506 | 2.506 | 2.868% |  |  | #DIV/0! | 2.43 | 2.43 | 5.814% |  |  | #DIV/0! |  |  | #DIV/0! | 2.292 | 2.292 | 11.16% |  |  | #DIV/0! |  |  | #DIV/0! | 2.163 | 2.163 | 16.16% |  |  | #DIV/0! | 2.101 | 2.101 | 18.57% | 25.05.21 | verworfen | 0 | 0 | 0 | 0 | 0 | 0 | 0
| MRG-011-5-I-DMF | 5 |  |  | #DIV/0! | n-Decan | 0.662 | 2.577 | 2.577 | 0% |  |  | #DIV/0! | 2.084 | 2.084 | 19.13% |  |  | #DIV/0! | 1.729 | 1.729 | 32.91% |  |  | #DIV/0! | 1.251 | 1.251 | 51.46% |  |  | #DIV/0! |  |  | #DIV/0! | 0.698 | 0.698 | 72.91% |  |  | #DIV/0! |  |  | #DIV/0! | 0.593 | 0.593 | 76.99% |  |  | #DIV/0! | 0.293 | 0.293 | 88.63% | 25.05.21 | verworfen | 0 | 0 | 0 | 0 | 0 | 0 | 0
| MRG-011-5-I-THF | 6 |  |  | #DIV/0! | n-Decan | 0.802 | 2.483 | 2.483 | 0% |  |  | #DIV/0! | 2.364 | 2.364 | 4.793% |  |  | #DIV/0! | 2.268 | 2.268 | 8.659% |  |  | #DIV/0! | 1.877 | 1.877 | 24.41% |  |  | #DIV/0! |  |  | #DIV/0! | 1.335 | 1.335 | 46.23% |  |  | #DIV/0! |  |  | #DIV/0! | 0.722 | 0.722 | 70.92% |  |  | #DIV/0! | 0.76 | 0.76 | 69.39% | 25.05.21 | verworfen | 0 | 0 | 0 | 0 | 0 | 0 | 0
| MRG-011-5-I-DMSO | 7 |  |  | #DIV/0! | n-Decan | 0.61 | 10.58 | 10.58 | 0% |  |  | #DIV/0! | 5.372 | 5.372 | 49.22% |  |  | #DIV/0! |  | 0 | 100% |  |  | #DIV/0! |  | 0 | 100% |  |  | #DIV/0! |  |  | #DIV/0! |  | 0 | 100% |  |  | #DIV/0! |  |  | #DIV/0! |  | 0 | 100% |  |  | #DIV/0! |  | 0 | 100% | 25.05.21 | verworfen | 0 | 0 | 0 | 0 | 0 | 0 | 0
| MRG-011-5-I-Tol | 8 |  |  | #DIV/0! | n-Decan | 1.069 | 2.487 | 2.487 | 0% |  |  | #DIV/0! | 2.201 | 2.201 | 11.5% |  |  | #DIV/0! | 2.0622 | 2.0622 | 17.08% |  |  | #DIV/0! | 1.67 | 1.67 | 32.85% |  |  | #DIV/0! |  |  | #DIV/0! | 1.234 | 1.234 | 50.38% |  |  | #DIV/0! |  |  | #DIV/0! | 0.868 | 0.868 | 65.1% |  |  | #DIV/0! | 0.722 | 0.722 | 70.97% | 25.05.21 | verworfen | 0 | 0 | 0 | 0 | 0 | 0 | 0
| MRG-012-2-I-DMF | 1 |  |  | #DIV/0! | n-Decan | 0.605 | 1.775 | 1.775 | 0% |  |  | #DIV/0! | 1.78 | 1.78 | -0.2817% |  |  | #DIV/0! | 1.762 | 1.762 | 0.7324% |  |  | #DIV/0! | 1.776 | 1.776 | -0.05634% |  |  | #DIV/0! |  |  | #DIV/0! | 1.588 | 1.588 | 10.54% |  |  | #DIV/0! |  |  | #DIV/0! | 1.41 | 1.41 | 20.56% |  |  | #DIV/0! | 1.283 | 1.283 | 27.72% | 26.05.21 | verworfen | 0 | 0 | 0 | 0 | 0 | 0 | 0
| MRG-012-2-I-Tol | 4 |  |  | #DIV/0! | n-Decan | 1.093 | 1.874 | 1.874 | 0% |  |  | #DIV/0! | 1.829 | 1.829 | 2.401% |  |  | #DIV/0! | 1.777 | 1.777 | 5.176% |  |  | #DIV/0! | 1.723 | 1.723 | 8.058% |  |  | #DIV/0! |  |  | #DIV/0! | 1.592 | 1.592 | 15.05% |  |  | #DIV/0! |  |  | #DIV/0! | 1.432 | 1.432 | 23.59% |  |  | #DIV/0! | 1.458 | 1.458 | 22.2% | 26.05.21 |  | 0 | 0 | 0 | 0 | 0 |  | 0
| MRG-012-9-I-DMF | 5 |  |  | #DIV/0! | n-Decan | 0.686 | 2.893 | 2.893 | 0% |  |  | #DIV/0! | 2.149 | 2.149 | 25.72% |  |  | #DIV/0! | 1.596 | 1.596 | 44.83% |  |  | #DIV/0! | 1.027 | 1.027 | 64.5% |  |  | #DIV/0! |  |  | #DIV/0! | 0.537 | 0.537 | 81.44% |  |  | #DIV/0! |  |  | #DIV/0! | 0.355 | 0.355 | 87.73% |  |  | #DIV/0! | 0.198 | 0.198 | 93.16% | 26.05.21 |  | 0 | 0 | 0 | 0 | 0 | 0 | 1
| MRG-012-9-I-Tol | 8 |  |  | #DIV/0! | n-Decan | 1.074 | 2.746 | 2.746 | 0% |  |  | #DIV/0! | 2.243 | 2.243 | 18.32% |  |  | #DIV/0! | 1.896 | 1.896 | 30.95% |  |  | #DIV/0! | 1.376 | 1.376 | 49.89% |  |  | #DIV/0! |  |  | #DIV/0! | 0.755 | 0.755 | 72.51% |  |  | #DIV/0! |  |  | #DIV/0! | 0.419 | 0.419 | 84.74% |  |  | #DIV/0! | 0.404 | 0.404 | 85.29% | 26.05.21 | schwierig )Überlagerung Standardpeak (eher nicht nehmen), verworfen | 0 | 0 | 0 | 0 | 0 | 0 | 0
| MRG-012-10-I-DMF | 9 |  |  | #DIV/0! | n-Decan | 0.692 | 5.73 | 5.73 | 0% |  |  | #DIV/0! |  | 0 | 100% |  |  | #DIV/0! |  | 0 | 100% |  |  | #DIV/0! |  | 0 | 100% |  |  | #DIV/0! |  |  | #DIV/0! |  | 0 | 100% |  |  | #DIV/0! |  |  | #DIV/0! |  | 0 | 100% |  |  | #DIV/0! |  | 0 | 100% | 26.05.21 | Überlagerung Standard und aufbauendes Polymer, verworfen | 0 | 0 | 0 | 0 | 0 | 0 | 0
| MRG-012-10-I-THF | 10 |  |  | #DIV/0! | n-Decan | 0.818 | 2.221 | 2.221 | 0% |  |  | #DIV/0! | 2.043 | 2.043 | 8.014% |  |  | #DIV/0! |  | 0 | 100% |  |  | #DIV/0! |  | 0 | 100% |  |  | #DIV/0! |  |  | #DIV/0! |  | 0 | 100% |  |  | #DIV/0! |  |  | #DIV/0! |  | 0 | 100% |  |  | #DIV/0! |  | 0 | 100% | 26.05.21 | Überlagerung Standard und aufbauendes Polymer, verworfen | 0 | 0 | 0 | 0 | 0 | 1 | 0
| MRG-012-10-I-DMSO | 11 |  |  | #DIV/0! | n-Decan | 0.569 |  | 0 | 0% |  |  | #DIV/0! |  | 0 | #DIV/0! |  |  | #DIV/0! |  | 0 | #DIV/0! |  |  | #DIV/0! |  | 0 | #DIV/0! |  |  | #DIV/0! |  |  | #DIV/0! |  | 0 | #DIV/0! |  |  | #DIV/0! |  |  | #DIV/0! |  | 0 | #DIV/0! |  |  | #DIV/0! |  | 0 | #DIV/0! | 26.05.21 | Überlagerung Standard und aufbauendes Polymer, verworfen | 0 | 0 | 0 | 0 | 0 | 2 | 0
| MRG-012-10-I-Tol |  |  |  | #DIV/0! |  |  |  | 0 | 0% |  |  | #DIV/0! |  | 0 | #DIV/0! |  |  | #DIV/0! |  | 0 | #DIV/0! |  |  | #DIV/0! |  | 0 | #DIV/0! |  |  | #DIV/0! |  |  | #DIV/0! |  | 0 | #DIV/0! |  |  | #DIV/0! |  |  | #DIV/0! |  | 0 | #DIV/0! |  |  | #DIV/0! |  | 0 | #DIV/0! |  |  | 0 | 0 | 0 | 0 | 0 | 2 | 0
| MRG-013-15-I-DMF | 1 |  |  | #DIV/0! | n-Decan | 0.691 | 2.775 | 2.775 | 0% |  |  | #DIV/0! | 2.119 | 2.119 | 23.64% |  |  | #DIV/0! | 1.429 | 1.429 | 48.5% |  |  | #DIV/0! | 0.731 | 0.731 | 73.66% |  |  | #DIV/0! |  |  | #DIV/0! | 0.441 | 0.441 | 84.11% |  |  | #DIV/0! |  |  | #DIV/0! | 0.293 | 0.293 | 89.44% |  |  | #DIV/0! | 0.164 | 0.164 | 94.09% | 27.05.21 | verworfen | 0 | 0 | 0 | 0 | 0 | 0 | 1
| MRG-013-15-I-THF | 2 |  |  | #DIV/0! | n-Decan | 0.822 | 2.647 | 2.647 | 0% |  |  | #DIV/0! | 2.542 | 2.542 | 3.967% |  |  | #DIV/0! | 2.121 | 2.121 | 19.87% |  |  | #DIV/0! | 1.348 | 1.348 | 49.07% |  |  | #DIV/0! |  |  | #DIV/0! | 0.628 | 0.628 | 76.28% |  |  | #DIV/0! |  |  | #DIV/0! | 0.307 | 0.307 | 88.4% |  |  | #DIV/0! | 0.236 | 0.236 | 91.08% | 27.05.21 | verworfen | 0 | 0 | 0 | 0 | 0 |  | 0
| MRG-013-15-I-DMSO | 3 |  |  | #DIV/0! | n-Decan | 0.628 | 11.268 | 11.268 | 0% |  |  | #DIV/0! |  | 0 | 100% |  |  | #DIV/0! |  | 0 | 100% |  |  | #DIV/0! |  | 0 | 100% |  |  | #DIV/0! |  |  | #DIV/0! |  | 0 | 100% |  |  | #DIV/0! |  |  | #DIV/0! |  | 0 | 100% |  |  | #DIV/0! |  | 0 | 100% | 27.05.21 | NMR nicht vernünftig auswertbar, getrübt, verworfen | 0 | 0 | 1 | 0 | 0 | 0 | 0
| MRG-013-15-I-Tol | 4 |  |  | #DIV/0! | n-Decan | 1.1 | 2.549 | 2.549 | 0% |  |  | #DIV/0! | 2.034 | 2.034 | 20.2% |  |  | #DIV/0! | 1.489 | 1.489 | 41.58% |  |  | #DIV/0! | 0.787 | 0.787 | 69.13% |  |  | #DIV/0! |  |  | #DIV/0! | 0.6 | 0.6 | 76.46% |  |  | #DIV/0! |  |  | #DIV/0! | 0.214 | 0.214 | 91.6% |  |  | #DIV/0! | 0.254 | 0.254 | 90.04% | 27.05.21 | verworfen | 0 | 0 | 0 | 0 | 0 | 0 | 1
| MRG-013-16-I-THF | 6 |  |  | #DIV/0! | n-Decan | 0.806 | 2.053 | 2.053 | 0% |  |  | #DIV/0! | 2.093 | 2.093 | -1.948% |  |  | #DIV/0! | 2.09 | 2.09 | -1.802% |  |  | #DIV/0! | 1.829 | 1.829 | 10.91% |  |  | #DIV/0! |  |  | #DIV/0! | 1.179 | 1.179 | 42.57% |  |  | #DIV/0! |  |  | #DIV/0! | 1.137 | 1.137 | 44.62% |  |  | #DIV/0! | 0.21 | 0.21 | 89.77% | 27.05.21 | entfärbt, leicht unterfüllt; verworfen | 0.5 | 1 | 0 | 0 | 0 | 0 | 0
| MRG-013-25-I-DMF | 9 |  |  | #DIV/0! | n-Decan | 0.647 | 2.776 | 2.776 | 0% |  |  | #DIV/0! | 2.483 | 2.483 | 10.55% |  |  | #DIV/0! | 1.429 | 1.429 | 48.52% |  |  | #DIV/0! | 0.401 | 0.401 | 85.55% |  |  | #DIV/0! |  |  | #DIV/0! | 0.406 | 0.406 | 85.37% |  |  | #DIV/0! |  |  | #DIV/0! | 0.477 | 0.477 | 82.82% |  |  | #DIV/0! | 0.4 | 0.4 | 85.59% | 27.05.21 | Überlagerung Standard mit aufbauendem Polymer (letzte drei Messungen); verworfen | 0 | 0 | 0 | 0 | 0 | 0 | 0
| MRG-013-25-I-THF | 10 |  |  | #DIV/0! | n-Decan | 0.8 |  | 0 | 0% |  |  | #DIV/0! |  | 0 | #DIV/0! |  |  | #DIV/0! |  | 0 | #DIV/0! |  |  | #DIV/0! |  | 0 | #DIV/0! |  |  | #DIV/0! |  |  | #DIV/0! |  | 0 | #DIV/0! |  |  | #DIV/0! |  |  | #DIV/0! |  | 0 | #DIV/0! |  |  | #DIV/0! |  | 0 | #DIV/0! | 27.05.21 | Überlagerung Standard mit aufbauendem Polymer (letzte drei Messungen);verworfen | 0 | 0 | 0 | 0 | 0 | 0 | 0
| MRG-013-25-DMSO | 11 |  |  | #DIV/0! |  |  |  | 0 | 0% |  |  | #DIV/0! |  | 0 | #DIV/0! |  |  | #DIV/0! |  | 0 | #DIV/0! |  |  | #DIV/0! |  | 0 | #DIV/0! |  |  | #DIV/0! |  |  | #DIV/0! |  | 0 | #DIV/0! |  |  | #DIV/0! |  |  | #DIV/0! |  | 0 | #DIV/0! |  |  | #DIV/0! |  | 0 | #DIV/0! | 27.05.21 | getrübt, Überlagerung Standard mit aufbauendem Polymer (letzte drei Messungen), verworfen | 0 | 0 | 1 | 0 | 0 | 0 | 0
| MRG-013-25-Tol | 12 |  |  | #DIV/0! |  |  |  | 0 | 0% |  |  | #DIV/0! |  | 0 | #DIV/0! |  |  | #DIV/0! |  | 0 | #DIV/0! |  |  | #DIV/0! |  | 0 | #DIV/0! |  |  | #DIV/0! |  |  | #DIV/0! |  | 0 | #DIV/0! |  |  | #DIV/0! |  |  | #DIV/0! |  | 0 | #DIV/0! |  |  | #DIV/0! |  | 0 | #DIV/0! | 27.05.21 | Überlagerung Standard mit aufbauendem Polymer (letzte drei Messungen); verworfen | 0 | 0 | 0 | 0 | 0 | 0 | 0
| MRG-013-21-I-DMF | 13 |  |  | #DIV/0! | n-Decan | 0.67 | 4.559 | 4.559 | 0% |  |  | #DIV/0! | 2.281 | 2.281 | 49.97% |  |  | #DIV/0! | 2.122 | 2.122 | 53.45% |  |  | #DIV/0! | 1.839 | 1.839 | 59.66% |  |  | #DIV/0! |  |  | #DIV/0! | 1.462 | 1.462 | 67.93% |  |  | #DIV/0! |  |  | #DIV/0! | 1.077 | 1.077 | 76.38% |  |  | #DIV/0! | 0.931 | 0.931 | 79.58% | 27.05.21 | entfärbt, Verhältnis bei t0 nicht gut; verworfen | 0 | 1 | 0 | 0 | 0 | 0 | 0
| MRG-013-21-I-THF | 14 |  |  | #DIV/0! | n-Decan | 0.811 | 2.658 | 2.658 | 0% |  |  | #DIV/0! | 2.568 | 2.568 | 3.386% |  |  | #DIV/0! | 2.462 | 2.462 | 7.374% |  |  | #DIV/0! | 2.245 | 2.245 | 15.54% |  |  | #DIV/0! |  |  | #DIV/0! | 1.925 | 1.925 | 27.58% |  |  | #DIV/0! |  |  | #DIV/0! | 1.562 | 1.562 | 41.23% |  |  | #DIV/0! | 1.416 | 1.416 | 46.73% | 27.05.21 | leicht unterfüllt, verworfen | 0.5 | 0 | 0 | 0 | 0 | 0 | 1
|  | 15 |  |  | #DIV/0! | n-Decan | 0.63 | 7.344 | 7.344 | 0% |  |  | #DIV/0! |  | 0 | 100% |  |  | #DIV/0! |  | 0 | 100% |  |  | #DIV/0! |  | 0 | 100% |  |  | #DIV/0! |  |  | #DIV/0! |  | 0 | 100% |  |  | #DIV/0! |  |  | #DIV/0! |  | 0 | 100% |  |  | #DIV/0! |  | 0 | 100% | 27.05.21 | getrübt und Integral bei t0 zu groß; verworfen | 0 | 0 | 1 | 0 | 0 | 0 | 0
| MRG-014-6-I-DMSO | 1 |  |  | #DIV/0! | Anisol | 6.58-6.73 | 2.995 | 2.84525 | 0% |  |  | #DIV/0! | 2.733 | 2.59635 | 8.748% |  |  | #DIV/0! | 2.498 | 2.3731 | 16.59% |  |  | #DIV/0! | 1.855 | 1.76225 | 38.06% |  |  | #DIV/0! |  |  | #DIV/0! | 0.422 | 0.4009 | 85.91% |  |  | #DIV/0! |  |  | #DIV/0! | 0.052 | 0.0494 | 98.26% |  |  | #DIV/0! | 0.052 | 0.0494 | 98.26% | 01.06.21 | ab t=8h geht alles im Rauschen unter, Trübung; verworfen | 0 | 0 | 1 | 0 | 0 |  | 0
| MRG-014-6-I-DMF | 2 |  |  | #DIV/0! | Anisol | 3.58 | 2.904 | 2.904 | 0% |  |  | #DIV/0! | 2.48 | 2.48 | 14.6% |  |  | #DIV/0! | 2.105 | 2.105 | 27.51% |  |  | #DIV/0! | 1.546 | 1.546 | 46.76% |  |  | #DIV/0! |  |  | #DIV/0! | 0.887 | 0.887 | 69.46% |  |  | #DIV/0! |  |  | #DIV/0! | 0.478 | 0.478 | 83.54% |  |  | #DIV/0! | 0.31 | 0.31 | 89.33% | 01.06.21 | verworfen | 0 | 0 | 0 | 0 | 0 |  | 0
| MRG-014-6-I-Tol | 3 |  |  | #DIV/0! | Anisol | 3.95 | 2.947 | 2.947 | 0% |  |  | #DIV/0! | 2.671 | 2.671 | 9.365% |  |  | #DIV/0! | 2.339 | 2.339 | 20.63% |  |  | #DIV/0! | 1.888 | 1.888 | 35.93% |  |  | #DIV/0! |  |  | #DIV/0! | 1.357 | 1.357 | 53.95% |  |  | #DIV/0! |  |  | #DIV/0! | 0.381 | 0.381 | 87.07% |  |  | #DIV/0! | 0.68 | 0.68 | 76.93% | 01.06.21 | bisschen leerer; verworfen | 0.5 | 0 | 0 | 0 | 0 | 0 | 0
| MRG-014-12-I-DMSO | 4 |  |  | #DIV/0! | Anisol | 3.53 | 2.746 | 2.746 | 0% |  |  | #DIV/0! | 1.914 | 1.914 | 30.3% |  |  | #DIV/0! | 1.229 | 1.229 | 55.24% |  |  | #DIV/0! | 0.706 | 0.706 | 74.29% |  |  | #DIV/0! |  |  | #DIV/0! | 0.362 | 0.362 | 86.82% |  |  | #DIV/0! |  |  | #DIV/0! | 0.185 | 0.185 | 93.26% |  |  | #DIV/0! | 0.283 | 0.283 | 89.69% | 01.06.21 | Phasentrennung?; verworfen | 0 | 0 | 0 | 0 | 1 | 0 | 0
| MRG-014-12-I-DMF | 5 |  |  | #DIV/0! | Anisol | 3.56 | 2.813 | 2.813 | 0% |  |  | #DIV/0! | 2.249 | 2.249 | 20.05% |  |  | #DIV/0! | 1.686 | 1.686 | 40.06% |  |  | #DIV/0! | 0.913 | 0.913 | 67.54% |  |  | #DIV/0! |  |  | #DIV/0! | 0.41 | 0.41 | 85.42% |  |  | #DIV/0! |  |  | #DIV/0! | 0.189 | 0.189 | 93.28% |  |  | #DIV/0! | 0.13 | 0.13 | 95.38% | 01.06.21 | bisschen leerer; verworfen | 0.5 | 0 | 0 | 0 | 0 | 0 | 0
| MRG-014-12-I-Tol | 6 |  |  | #DIV/0! | Anisol | 3.93-4.02 | 2.702 | 2.702 | 0% |  |  | #DIV/0! | 2.305 | 2.305 | 14.69% |  |  | #DIV/0! | 1.825 | 1.825 | 32.46% |  |  | #DIV/0! | 1.089 | 1.089 | 59.7% |  |  | #DIV/0! |  |  | #DIV/0! | 0.535 | 0.535 | 80.2% |  |  | #DIV/0! |  |  | #DIV/0! | 0.286 | 0.286 | 89.42% |  |  | #DIV/0! | 0.205 | 0.205 | 92.41% | 01.06.21 | bisschen leerer; verworfen | 0.5 | 0 | 0 | 0 | 0 | 0 | 0
| MRG-014-16-I-DMSO | 7 |  |  | #DIV/0! | Anisol | 6.64-6.79 | 2.942 | 2.7949 | 0% |  |  | #DIV/0! | 1.211 | 1.15045 | 58.84% |  |  | #DIV/0! | 0.569 | 0.54055 | 80.66% |  |  | #DIV/0! | 0.3 | 0.285 | 89.8% |  |  | #DIV/0! |  |  | #DIV/0! | 0.103 | 0.09785 | 96.5% |  |  | #DIV/0! |  |  | #DIV/0! | 0.044 | 0.0418 | 98.5% |  |  | #DIV/0! | 0.03 | 0.0285 | 98.98% | 01.06.21 | Monomerzugabe nicht 100% richtig; verworfen | 0 | 0 | 0 | 0 | 0 | 0 | 0
| MRG-014-16-I-DMF | 8 |  |  | #DIV/0! | Anisol | 6.77-6.89 | 2.593 | 2.46335 | 0% |  |  | #DIV/0! | 1.501 | 1.42595 | 42.11% |  |  | #DIV/0! | 0.777 | 0.73815 | 70.03% |  |  | #DIV/0! | 0.351 | 0.33345 | 86.46% |  |  | #DIV/0! |  |  | #DIV/0! | 0.137 | 0.13015 | 94.72% |  |  | #DIV/0! |  |  | #DIV/0! | 0.083 | 0.07885 | 96.8% |  |  | #DIV/0! | 0.065 | 0.06175 | 97.49% | 01.06.21 | Monomerzugabe nicht 100% richtig;verworfen | 0 | 0 | 0 | 0 | 0 | 0 | 0
| MRG-014-16-I-Tol | 9 |  |  | #DIV/0! | Anisol | 6.91-7.05 | 2.741 | 2.60395 | 0% |  |  | #DIV/0! | 1.622 | 1.5409 | 40.82% |  |  | #DIV/0! | 0.84 | 0.798 | 69.35% |  |  | #DIV/0! | 0.382 | 0.3629 | 86.06% |  |  | #DIV/0! |  |  | #DIV/0! | 0.171 | 0.16245 | 93.76% |  |  | #DIV/0! |  |  | #DIV/0! | 0.088 | 0.0836 | 96.79% |  |  | #DIV/0! | 0.07 | 0.0665 | 97.45% | 01.06.21 | Monomerzugabe nicht 100% richtig; verworfen | 0 | 0 | 0 | 0 | 0 | 0 | 0
| MRG-014-20-I-DMSO | 10 |  |  | #DIV/0! | Anisol | 3.50-3.56 | 2.734 | 2.734 | 0% |  |  | #DIV/0! | 2.83 | 2.83 | -3.511% |  |  | #DIV/0! | 2.828 | 2.828 | -3.438% |  |  | #DIV/0! | 2.84 | 2.84 | -3.877% |  |  | #DIV/0! |  |  | #DIV/0! | 2.847 | 2.847 | -4.133% |  |  | #DIV/0! |  |  | #DIV/0! | 2.886 | 2.886 | -5.56% |  |  | #DIV/0! | 2.903 | 2.903 | -6.181% | 01.06.21 | verworfen | 0 | 0 | 0 | 0 | 0 |  | 0
| MRG-014-20-I-DMF | 11 |  |  | #DIV/0! | Anisol | 3.50-3.61 | 2.821 | 2.821 | 0% |  |  | #DIV/0! | 2.899 | 2.899 | -2.765% |  |  | #DIV/0! | 2.909 | 2.909 | -3.119% |  |  | #DIV/0! | 3.057 | 3.057 | -8.366% |  |  | #DIV/0! |  |  | #DIV/0! | 3.268 | 3.268 | -15.85% |  |  | #DIV/0! |  |  | #DIV/0! | 3.698 | 3.698 | -31.09% |  |  | #DIV/0! | 4.044 | 4.044 | -43.35% | 01.06.21 | leerer; verworfen | 1 | 0 | 0 | 0 | 0 |  | 0
| MRG-014-20-I-Tol | 12 |  |  | #DIV/0! | Anisol | 3.88-3.96 | 2.927 | 2.927 | 0% |  |  | #DIV/0! | 2.931 | 2.931 | -0.1367% |  |  | #DIV/0! | 2.913 | 2.913 | 0.4783% |  |  | #DIV/0! | 2.889 | 2.889 | 1.298% |  |  | #DIV/0! |  |  | #DIV/0! | 2.911 | 2.911 | 0.5466% |  |  | #DIV/0! |  |  | #DIV/0! | 2.868 | 2.868 | 2.016% |  |  | #DIV/0! | 2.88 | 2.88 | 1.606% | 01.06.21 | verworfen | 0 | 0 | 0 | 0 | 0 |  | 0
| MRG-014-26-I-DMSO | 13 |  |  | #DIV/0! | Anisol | 3.43-3.57 | 2.522 | 2.522 | 0% |  |  | #DIV/0! | 1.01 | 1.01 | 59.95% |  |  | #DIV/0! | 0.396 | 0.396 | 84.3% |  |  | #DIV/0! | 0.123 | 0.123 | 95.12% |  |  | #DIV/0! |  |  | #DIV/0! | 0.037 | 0.037 | 98.53% |  |  | #DIV/0! |  |  | #DIV/0! | 0.023 | 0.023 | 99.09% |  |  | #DIV/0! | 0.007 | 0.007 | 99.72% | 01.06.21 | verworfen | 0 | 0 | 0 | 0 | 0 |  | 0
| MRG-014-26-I-DMF | 14 |  |  | #DIV/0! | Anisol | 3.58-3.60 | 2.669 | 2.669 | 0% |  |  | #DIV/0! | 1.607 | 1.607 | 39.79% |  |  | #DIV/0! | 0.649 | 0.649 | 75.68% |  |  | #DIV/0! | 0.164 | 0.164 | 93.86% |  |  | #DIV/0! |  |  | #DIV/0! | 0.072 | 0.072 | 97.3% |  |  | #DIV/0! |  |  | #DIV/0! | 0.023 | 0.023 | 99.14% |  |  | #DIV/0! | 0.024 | 0.024 | 99.1% | 01.06.21 | verworfen | 0 | 0 | 0 | 0 | 0 |  | 0
| MRG-016-1-A-Tol | 1 |  |  | #DIV/0! | Anisol | 3.92-4.00 | 2.659 | 2.659 | 0% |  |  | #DIV/0! | 2.675 | 2.675 | -0.6017% |  |  | #DIV/0! | 2.645 | 2.645 | 0.5265% |  |  | #DIV/0! | 2.589 | 2.589 | 2.633% |  |  | #DIV/0! |  |  | #DIV/0! | 2.529 | 2.529 | 4.889% |  |  | #DIV/0! |  |  | #DIV/0! | x | x | #VALUE! |  |  | #DIV/0! | 2.353 | 2.353 | 11.51% | 08.06.21 |  | 0 | 0 | 0 | 0 | 0
| MRG-016-1-A-DMF | 2 |  |  | #DIV/0! | Anisol | 3.57-3.63 | 2.599 | 2.599 | 0% |  |  | #DIV/0! | 2.562 | 2.562 | 1.424% |  |  | #DIV/0! | 2.531 | 2.531 | 2.616% |  |  | #DIV/0! | 2.525 | 2.525 | 2.847% |  |  | #DIV/0! |  |  | #DIV/0! | 2.492 | 2.492 | 4.117% |  |  | #DIV/0! |  |  | #DIV/0! | x | x | #VALUE! |  |  | #DIV/0! | 2.289 | 2.289 | 11.93% | 08.06.21 |  | 0 | 0 | 0 | 0 | 0
| MRG-016-1-A-DMSO | 3 |  |  | #DIV/0! | Anisol | 3.51-3.57 | 2.645 | 2.645 | 0% |  |  | #DIV/0! | 2.585 | 2.585 | 2.268% |  |  | #DIV/0! | 2.553 | 2.553 | 3.478% |  |  | #DIV/0! | 2.477 | 2.477 | 6.352% |  |  | #DIV/0! |  |  | #DIV/0! | 2.355 | 2.355 | 10.96% |  |  | #DIV/0! |  |  | #DIV/0! | x | x | #VALUE! |  |  | #DIV/0! | 1.975 | 1.975 | 25.33% | 08.06.21 |  | 0 | 0 | 0 | 0 | 0
| MRG-016-2-A-Tol | 4 |  |  | #DIV/0! | Anisol | 3.93-3.97 | 1.169 | 1.169 | 0% |  |  | #DIV/0! | 1.157 | 1.157 | 1.027% |  |  | #DIV/0! | 1.134 | 1.134 | 2.994% |  |  | #DIV/0! | 1.125 | 1.125 | 3.764% |  |  | #DIV/0! |  |  | #DIV/0! | 1.093 | 1.093 | 6.501% |  |  | #DIV/0! |  |  | #DIV/0! | x | x | #VALUE! |  |  | #DIV/0! | 0.991 | 0.991 | 15.23% | 08.06.21 | scheint von Beginn an unterfüllt zu sein | 1 | 0 | 0 | 0 | 0
| MRG-016-2-A-DMSO | 6 |  |  | #DIV/0! | Anisol | 3.51-3.57 | 0.903 | 0.903 | 0% |  |  | #DIV/0! | 0.89 | 0.89 | 1.44% |  |  | #DIV/0! | 0.888 | 0.888 | 1.661% |  |  | #DIV/0! | 0.869 | 0.869 | 3.765% |  |  | #DIV/0! |  |  | #DIV/0! | 0.811 | 0.811 | 10.19% |  |  | #DIV/0! |  |  | #DIV/0! | x | x | #VALUE! |  |  | #DIV/0! | 0.721 | 0.721 | 20.16% | 08.06.21 | scheint von Beginn an unterfüllt zu sein, Gelierung des Monomers im Lösungsmittel vor Homogenisierung durch Entgasen | 1 | 0 | 0 | 0 | 0
| MRG-016-5-A-Tol | 7 |  |  | #DIV/0! | Anisol | 7.02-7.19 | 2.38 | 2.261 | 0% |  |  | #DIV/0! | 2.363 | 2.24485 | 0.7143% |  |  | #DIV/0! | 2.286 | 2.1717 | 3.95% |  |  | #DIV/0! | 1.994 | 1.8943 | 16.22% |  |  | #DIV/0! |  |  | #DIV/0! | 1.776 | 1.6872 | 25.38% |  |  | #DIV/0! |  |  | #DIV/0! | x | #VALUE! | #VALUE! |  |  | #DIV/0! | 1.183 | 1.12385 | 50.29% | 08.06.21 |  | 0 | 0 | 0 | 0 | 0
| MRG-016-5-A-DMF | 8 |  |  | #DIV/0! | Anisol | 6.58-6.72 | 2.647 | 2.51465 | 0% |  |  | #DIV/0! | 2.405 | 2.28475 | 9.142% |  |  | #DIV/0! | 2.254 | 2.1413 | 14.85% |  |  | #DIV/0! | 1.996 | 1.8962 | 24.59% |  |  | #DIV/0! |  |  | #DIV/0! | 1.615 | 1.53425 | 38.99% |  |  | #DIV/0! |  |  | #DIV/0! | x | #VALUE! | #VALUE! |  |  | #DIV/0! | 0.836 | 0.7942 | 68.42% | 08.06.21 | orange | 0 | 1 | 0 | 0 | 0
| MRG-016-5-A-DMSO | 9 |  |  | #DIV/0! | Anisol | 6.57-6.71 | 2.515 | 2.38925 | 0% |  |  | #DIV/0! | 1.733 | 1.64635 | 31.09% |  |  | #DIV/0! | 1.302 | 1.2369 | 48.23% |  |  | #DIV/0! | 0.624 | 0.5928 | 75.19% |  |  | #DIV/0! |  |  | #DIV/0! | 0.123 | 0.11685 | 95.11% |  |  | #DIV/0! |  |  | #DIV/0! | x | #VALUE! | #VALUE! |  |  | #DIV/0! | 0.003 | 0.00285 | 99.88% | 08.06.21 |  | 0 | 0 | 0 | 0 | 0
| MRG-016-6-A-DMF | 11 |  |  | #DIV/0! | Anisol | 3.54-3.64 | 2.75 | 2.75 | 0% |  |  | #DIV/0! | 2.473 | 2.473 | 10.07% |  |  | #DIV/0! | 2.367 | 2.367 | 13.93% |  |  | #DIV/0! | 2.056 | 2.056 | 25.24% |  |  | #DIV/0! |  |  | #DIV/0! | 1.65 | 1.65 | 40% |  |  | #DIV/0! |  |  | #DIV/0! | x | x | #VALUE! |  |  | #DIV/0! | 0.808 | 0.808 | 70.62% | 08.06.21 | orange | 0 | 1 | 0 | 0 | 0
| MRG-016-6-A-DMSO | 12 |  |  | #DIV/0! | Anisol | 3.51-3.59 | 2.962 | 2.962 | 0% |  |  | #DIV/0! | 2.536 | 2.536 | 14.38% |  |  | #DIV/0! | 2.188 | 2.188 | 26.13% |  |  | #DIV/0! | 1.685 | 1.685 | 43.11% |  |  | #DIV/0! |  |  | #DIV/0! | 1.05 | 1.05 | 64.55% |  |  | #DIV/0! |  |  | #DIV/0! | x | x | #VALUE! |  |  | #DIV/0! | 0.231 | 0.231 | 92.2% | 08.06.21 | geliert und zieht Fäden (--> Probennahme für SEC ab 2h und für NMR ab ca. 8h nicht unbedingt repräsentativ, da "Schlonz" schon bei SEC-Vial abgestriffen(siehe Fotos von weiteren Ansätzen mit BMA und DMSO) | 0 | 0 | 0 | 0 | 0 | 1
| MRG-016-8-A-Tol | 13 |  |  | #DIV/0! | Anisol | 3.87-3.97 | 2.764 | 2.764 | 0% |  |  | #DIV/0! | 2.617 | 2.617 | 5.318% |  |  | #DIV/0! | 2.585 | 2.585 | 6.476% |  |  | #DIV/0! | 2.439 | 2.439 | 11.76% |  |  | #DIV/0! |  |  | #DIV/0! | 2.253 | 2.253 | 18.49% |  |  | #DIV/0! |  |  | #DIV/0! | x | x | #VALUE! |  |  | #DIV/0! | 1.86 | 1.86 | 32.71% | 08.06.21 | orange | 0 | 1 | 0 | 0 | 0
| MRG-016-8-A-DMF | 14 |  |  | #DIV/0! | Anisol | 3.53-3.62 | 3.203 | 3.203 | 0% |  |  | #DIV/0! | 2.862 | 2.862 | 10.65% |  |  | #DIV/0! | 2.503 | 2.503 | 21.85% |  |  | #DIV/0! | 2.093 | 2.093 | 34.66% |  |  | #DIV/0! |  |  | #DIV/0! | 1.566 | 1.566 | 51.11% |  |  | #DIV/0! |  |  | #DIV/0! | x | x | #VALUE! |  |  | #DIV/0! | 1.13 | 1.13 | 64.72% | 08.06.21 | orange, leicht undicht (unterfüllt nach 20h) | 1 | 1 | 0 | 0 | 0
| MRG-016-8-A-DMSO | 15 |  |  | #DIV/0! | Anisol | 3.48-3.56 | 3.356 | 3.356 | 0% |  |  | #DIV/0! | 2.915 | 2.915 | 13.14% |  |  | #DIV/0! | 2.621 | 2.621 | 21.9% |  |  | #DIV/0! | 2.038 | 2.038 | 39.27% |  |  | #DIV/0! |  |  | #DIV/0! | 1.339 | 1.339 | 60.1% |  |  | #DIV/0! |  |  | #DIV/0! | x | x | #VALUE! |  |  | #DIV/0! | 0.696 | 0.696 | 79.26% | 08.06.21 | orange | 0 | 1 | 0 | 0 | 0
| MRG-017-10-A-Tol | 1 |  |  | #DIV/0! | Anisol |  |  | 0 | 0% |  |  | #DIV/0! |  | 0 | #DIV/0! |  |  | #DIV/0! |  | 0 | #DIV/0! | 42000' | 48000 | 1.14 |  | 0 | #DIV/0! |  |  | #DIV/0! | 47000' | 58000 | 1.23 |  | 0 | #DIV/0! |  |  | #DIV/0! |  |  | #DIV/0! |  | 0 | #DIV/0! | 51000' | 65000 | 1.27 |  | 0 | #DIV/0! | 10.06.21 | Blasen beim Aufziehen, NMR nicht auswertbar (nicht homogenisiert?) | 0 | 0 | 0 | 0 | 0 | 0.5
| MRG-017-10-A-DMSO | 2 |  |  | #DIV/0! | Anisol |  |  | 0 | 0% |  |  | #DIV/0! | 2.569 | 2.569 | #DIV/0! |  |  | #DIV/0! | 1.687 | 1.687 | #DIV/0! | 18200' | 21000 | 1.15 | 0.682 | 0.682 | #DIV/0! |  |  | #DIV/0! | 23000' | 48000 | 2.09 | 0.302 | 0.302 | #DIV/0! |  |  | #DIV/0! |  |  | #DIV/0! | 0.243 | 0.243 | #DIV/0! | 12200 | 14700 | 1.2 | 0.139 | 0.139 | #DIV/0! | 10.06.21 | Blasen beim Aufziehen, erstes NMR(0h) nicht auswertbar (nicht völlig homogenisiert?) | 0 | 0 | 0 | 0 | 0 | 0.5
| MRG-017-10-A-DMF | 3 |  |  | #DIV/0! | Anisol | 6.63-6.79 | 2.274 | 2.1603 | 0% |  |  | #DIV/0! | 1.872 | 1.7784 | 17.68% |  |  | #DIV/0! | 1.454 | 1.3813 | 36.06% | 27000 | 32000 | 1.19 | 0.715 | 0.67925 | 68.56% |  |  | #DIV/0! | 33000 | 40000 | 1.21 | 0.085 | 0.08075 | 96.26% |  |  | #DIV/0! |  |  | #DIV/0! | 0.08 | 0.076 | 96.48% | 29000 | 38000 | 1.31 | 0.061 | 0.05795 | 97.32% | 10.06.21 | Blasen beim Aufziehen | 0 | 0 | 0 | 0 | 0 | 0
| MRG-017-7-A-Tol | 4 |  |  | #DIV/0! | Anisol | 3.87-3.95 | 2.752 | 2.752 | 0% |  |  | #DIV/0! | 2.641 | 2.641 | 4.033% |  |  | #DIV/0! | 2.624 | 2.624 | 4.651% | 5000 | 6300 | 1.26 | 2.345 | 2.345 | 14.79% |  |  | #DIV/0! | 10000 | 12000 | 1.2 | 1.814 | 1.814 | 34.08% |  |  | #DIV/0! |  |  | #DIV/0! | 1.034 | 1.034 | 62.43% | 20000' | 23000 | 1.15 | 0.759 | 0.759 | 72.42% | 10.06.21 |  | 0 | 0 | 0 | 0 | 0
| MRG-017-7-A-DMSO | 5 |  |  | #DIV/0! | Anisol | 6.35-6.64 | 1.341 | 1.27395 | 0% |  |  | #DIV/0! | 0.235 | 0.22325 | 82.48% |  |  | #DIV/0! | 0.188 | 0.1786 | 85.98% | x | x | #VALUE! | 0.125 | 0.11875 | 90.68% |  |  | #DIV/0! | x | x | #VALUE! | 0.075 | 0.07125 | 94.41% |  |  | #DIV/0! |  |  | #DIV/0! | 0.045 | 0.04275 | 96.64% | x | x | #VALUE! | 0.044 | 0.0418 | 96.72% | 10.06.21 | Trübung und Haube | 0 | 0 | 1 | 0 | 1
| MRG-017-7-A-DMF | 6 |  |  | #DIV/0! | Anisol | 3.58-3.65 | 2.574 | 2.574 | 0% |  |  | #DIV/0! | 2.314 | 2.314 | 10.1% |  |  | #DIV/0! | 2.045 | 2.045 | 20.55% | 12100 | 13400 | 1.11 | 1.675 | 1.675 | 34.93% |  |  | #DIV/0! | 26000 | 32000 | 1.23 | 1.246 | 1.246 | 51.59% |  |  | #DIV/0! |  |  | #DIV/0! | 0.671 | 0.671 | 73.93% | 41000 | 53000 | 1.29 | 0.449 | 0.449 | 82.56% | 10.06.21 | orange "Haube" (Teil verdampft), trüb (nach 3h50m startend) | 1 | 1 | 1 | 0 | 1
| MRG-017-9-A-Tol | 7 |  |  | #DIV/0! | Anisol | 3.92-4.0 | 2.736 | 2.736 | 0% |  |  | #DIV/0! | 2.503 | 2.503 | 8.516% |  |  | #DIV/0! | 2.341 | 2.341 | 14.44% | 5900 | 7700 | 1.31 | 1.961 | 1.961 | 28.33% |  |  | #DIV/0! | 9300 | 12400 | 1.33 | 1.373 | 1.373 | 49.82% |  |  | #DIV/0! |  |  | #DIV/0! | 0.848 | 0.848 | 69.01% | 13600 | 19200 | 1.41 | 0.643 | 0.643 | 76.5% | 10.06.21 |  | 0 | 0 | 0 | 0 | 0
| MRG-017-9-A-DMSO | 8 |  |  | #DIV/0! | Anisol | 3.50-3.57 | 2.758 | 2.758 | 0% |  |  | #DIV/0! | 2.245 | 2.245 | 18.6% |  |  | #DIV/0! | 1.858 | 1.858 | 32.63% | 7500 | 11400 | 1.52 | 1.173 | 1.173 | 57.47% |  |  | #DIV/0! | 10500 | 15000 | 1.43 | 0.526 | 0.526 | 80.93% |  |  | #DIV/0! |  |  | #DIV/0! | 0.199 | 0.199 | 92.78% | 13500 | 17000 | 1.26 | 0.114 | 0.114 | 95.87% | 10.06.21 |  | 0 | 0 | 0 | 0 | 0
| MRG-017-9-A-DMF | 9 |  |  | #DIV/0! | Anisol | 3.54-3.59 | 2.773 | 2.773 | 0% |  |  | #DIV/0! | 2.362 | 2.362 | 14.82% |  |  | #DIV/0! | 2.13 | 2.13 | 23.19% | 6800 | 9700 | 1.43 | 1.689 | 1.689 | 39.09% |  |  | #DIV/0! | 9500 | 13500 | 1.42 | 1.183 | 1.183 | 57.34% |  |  | #DIV/0! |  |  | #DIV/0! | 0.701 | 0.701 | 74.72% | 12500 | 17900 | 1.43 | 0.51 | 0.51 | 81.61% | 10.06.21 | orange | 0 | 0 | 0 | 0 | 0 | 0
| MRG-017-3-A-Tol | 10 |  |  | #DIV/0! | Anisol | 3.94-3.99 | 2.744 | 2.744 | 0% |  |  | #DIV/0! | 2.717 | 2.717 | 0.984% |  |  | #DIV/0! | 2.68 | 2.68 | 2.332% | 880* | 980 | 1.11 | 2.61 | 2.61 | 4.883% |  |  | #DIV/0! | 1840* | 2100 | 1.14 | 2.484 | 2.484 | 9.475% |  |  | #DIV/0! |  |  | #DIV/0! | 2.301 | 2.301 | 16.14% | 3800* | 4800 | 1.26 | 2.18 | 2.18 | 20.55% | 10.06.21 | Verfärbung | 0 | 1 | 0 | 0 | 0
| MRG-017-3-A-DMSO | 11 |  |  | #DIV/0! | Anisol | 3.50-3.59 | 2.707 | 2.707 | 0% |  |  | #DIV/0! | 2.684 | 2.684 | 0.8496% |  |  | #DIV/0! | 2.614 | 2.614 | 3.436% | 1860 | 2100 | 1.13 | 2.442 | 2.442 | 9.789% |  |  | #DIV/0! | 3400' | 3900 | 1.15 | 2.246 | 2.246 | 17.03% |  |  | #DIV/0! |  |  | #DIV/0! | 1.943 | 1.943 | 28.22% | 6100' | 7000 | 1.15 | 1.755 | 1.755 | 35.17% | 10.06.21 | starke Trübung (evtl Effekt durch erkalten) | 0 | 0 | 1 | 0 | 0
| MRG-017-3-A-DMF | 12 |  |  | #DIV/0! | Anisol | 3.53-3.59 | 2.724 | 2.724 | 0% |  |  | #DIV/0! | 2.709 | 2.709 | 0.5507% |  |  | #DIV/0! | 2.706 | 2.706 | 0.6608% | 670* | 810 | 1.21 | 2.593 | 2.593 | 4.809% |  |  | #DIV/0! | 1340' | 1580 | 1.18 | 2.523 | 2.523 | 7.379% |  |  | #DIV/0! |  |  | #DIV/0! | 2.341 | 2.341 | 14.06% | 3100' | 4200 | 1.35 | 2.283 | 2.283 | 16.19% | 10.06.21 |  | 0 | 0 | 0 | 0 | 0 | 0 | 1
| MRG-017-11-A-Tol | 13 |  |  | #DIV/0! | Anisol | 3.96-4.0 | 2.129 | 2.129 | 0% |  |  | #DIV/0! | 2.076 | 2.076 | 2.489% |  |  | #DIV/0! | 2.071 | 2.071 | 2.724% | 920 | 1080 | 1.17 | 1.971 | 1.971 | 7.421% |  |  | #DIV/0! | 2400 | 2800 | 1.17 | 1.749 | 1.749 | 17.85% |  |  | #DIV/0! |  |  | #DIV/0! | 1.406 | 1.406 | 33.96% | 5000 | 7200 | 1.44 | 1.234 | 1.234 | 42.04% | 10.06.21 | leichte Entfärbung, NMR schwer auszuwerten | 0 | 0.5 | 0 | 0 | 0
| MRG-017-11-A-DMSO | 14 |  |  | #DIV/0! | Anisol | 6.53-6.67 | 2.174 | 2.0653 | 0% |  |  | #DIV/0! | 1.911 | 1.81545 | 12.1% |  |  | #DIV/0! | 1.696 | 1.6112 | 21.99% | 2200 | 2500 | 1.14 | 1.198 | 1.1381 | 44.89% |  |  | #DIV/0! | 3700 | 4100 | 1.11 | 0.738 | 0.7011 | 66.05% |  |  | #DIV/0! |  |  | #DIV/0! | 0.279 | 0.26505 | 87.17% | 4600' | 5400 | 1.17 | 0.118 | 0.1121 | 94.57% | 10.06.21 | leicht orange | 0 | 0.5 | 0 | 0 | 0
| MRG-017-11-A-DMF | 15 |  |  | #DIV/0! | Anisol | 6.55-6.69 | 2.332 | 2.2154 | 0% |  |  | #DIV/0! | 2.257 | 2.14415 | 3.216% |  |  | #DIV/0! | 2.256 | 2.1432 | 3.259% | 300 | 360 | 1.2 | 0.868 | 0.8246 | 62.78% |  |  | #DIV/0! | 1370 | 1620 | 1.18 | 2.003 | 1.90285 | 14.11% |  |  | #DIV/0! |  |  | #DIV/0! | 1.512 | 1.4364 | 35.16% | 7000 | 8900 | 1.27 | 1.281 | 1.21695 | 45.07% | 10.06.21 | orange + entfärbt | 0 | 1 | 0 | 0 | 0
| MRG-018-16-A-DMF | 1 |  |  | #DIV/0! | Anisol | 6.63-6.75 | 1.379 | 1.31005 | 0% |  |  | #DIV/0! | 1.3924 | 1.32278 | -0.9717% |  |  | #DIV/0! | 1.383 | 1.31385 | -0.2901% | 4300' | 4600 | 1.07 | 1.345 | 1.27775 | 2.466% |  |  | #DIV/0! | 9400 | 10700 | 1.14 | 1.1 | 1.045 | 20.23% |  |  | #DIV/0! |  |  | #DIV/0! | 0.74 | 0.703 | 46.34% | 14600 | 18100 | 1.24 | 0.593 | 0.56335 | 57% | 14.06.21 | orange (Monomermenge nicht exakt(Blasen im Schlauch) | 0 | 1 | 0 | 0 | 0 | 0
| MRG-018-16-A-Tol | 2 |  |  | #DIV/0! | Anisol | 6.87-7.0 | 2.423 | 2.30185 | 0% |  |  | #DIV/0! | 2.581 | 2.45195 | -6.521% |  |  | #DIV/0! | 1.991 | 1.89145 | 17.83% | 23000 | 28000 | 1.22 | 1.066 | 1.0127 | 56% |  |  | #DIV/0! | 25000 | 32000 | 1.28 | 0.552 | 0.5244 | 77.22% |  |  | #DIV/0! |  |  | #DIV/0! | 0.296 | 0.2812 | 87.78% | 29000 | 44000 | 1.52 | 0.249 | 0.23655 | 89.72% | 14.06.21 | unterfüllt, leicht geliert (Monomermenge fraglich) | 1 | 0 | 0 | 0 | 0 | 1
| MRG-018-16-A-DMSO | 3 |  |  | #DIV/0! | Anisol | 6.62-6.76 | 2.218 | 2.1071 | 0% |  |  | #DIV/0! | 1.46 | 1.387 | 34.17% |  |  | #DIV/0! | 0.759 | 0.72105 | 65.78% | 2600 | 3100 | 1.19 | 0.376 | 0.3572 | 83.05% |  |  | #DIV/0! | 26000 | 32000 | 1.23 | 0.203 | 0.19285 | 90.85% |  |  | #DIV/0! |  |  | #DIV/0! | 0.126 | 0.1197 | 94.32% | 24000 | 32000 | 1.33 | 0.139 | 0.13205 | 93.73% | 14.06.21 | Monomermenge fraglich | 0 | 0 | 0 | 0 | 0 | 0
| MRG-018-13-A-DMF | 4 |  |  | #DIV/0! | Anisol | 3.60-3.69 | 2.745 | 2.745 | 0% |  |  | #DIV/0! | 2.819 | 2.819 | -2.696% |  |  | #DIV/0! | 2.756 | 2.756 | -0.4007% | 6500 | 7400 | 1.14 | 3.189 | 3.189 | -16.17% |  |  | #DIV/0! | 14700' | 27000 | 1.84 | 2.324 | 2.324 | 15.34% |  |  | #DIV/0! |  |  | #DIV/0! | 1.568 | 1.568 | 42.88% | 17000' | 38000 | 2.24 | 1.437 | 1.437 | 47.65% | 14.06.21 | trüb + Absetzung + Verdampfung, wiederholen oder rauswerfen | 1 | 0 | 1 | 1 | 0 |  | 0
| MRG-018-13-A-Tol | 5 |  |  | #DIV/0! | Anisol | 3.88-3.99 | 2.693 | 2.693 | 0% |  |  | #DIV/0! | 2.672 | 2.672 | 0.7798% |  |  | #DIV/0! | 2.51 | 2.51 | 6.795% | 9500 | 11300 | 1.19 | 1.809 | 1.809 | 32.83% |  |  | #DIV/0! | 13200 | 18200 | 1.38 | 1.16 | 1.16 | 56.93% |  |  | #DIV/0! |  |  | #DIV/0! | 0.605 | 0.605 | 77.53% | 14400 | 23000 | 1.6 | 0.473 | 0.473 | 82.44% | 14.06.21 |  | 0 | 0 | 0 | 0 | 0 | 0 | 1
| MRG-018-13-A-DMSO | 6 |  |  | #DIV/0! |  |  |  | 0 | 0% |  |  | #DIV/0! |  | 0 | #DIV/0! |  |  | #DIV/0! |  | 0 | #DIV/0! | 840 | 940 | 1.12 |  | 0 | #DIV/0! |  |  | #DIV/0! | 1320 | 1470 | 1.11 |  | 0 | #DIV/0! |  |  | #DIV/0! |  |  | #DIV/0! |  | 0 | #DIV/0! | 16900' | 38000 | 2.25 |  | 0 | #DIV/0! | 14.06.21 | •rote Haube auf trüb-weißer Lösung • leicht geliert, Auswertung der Umsätze deshalb nicht möglich | 0 | 1 | 1 | 0 | 1 | 1
| MRG-018-14-A-DMF | 7 |  |  | #DIV/0! | Anisol | 3.48-3.59 | 2.704 | 2.704 | 0% |  |  | #DIV/0! | 2.687 | 2.687 | 0.6287% |  |  | #DIV/0! | 2.667 | 2.667 | 1.368% | 1440 | 1660 | 1.15 | 2.668 | 2.668 | 1.331% |  |  | #DIV/0! | 2000 | 2500 | 1.25 | 2.631 | 2.631 | 2.7% |  |  | #DIV/0! |  |  | #DIV/0! | 2.727 | 2.727 | -0.8506% | 3200 | 4000 | 1.25 | 2.935 | 2.935 | -8.543% | 14.06.21 | •sehr leicht unterfüllt • orange | 0.5 | 1 | 0 | 0 | 0 | 0
| MRG-018-14-A-Tol | 8 |  |  | #DIV/0! | Anisol | 3.85-4.0 | 2.745 | 2.745 | 0% |  |  | #DIV/0! | 2.723 | 2.723 | 0.8015% |  |  | #DIV/0! | 2.748 | 2.748 | -0.1093% | 460*' | 520 | #VALUE! | 2.683 | 2.683 | 2.259% |  |  | #DIV/0! | 850* | 980 | #VALUE! | 2.638 | 2.638 | 3.898% |  |  | #DIV/0! |  |  | #DIV/0! | 2.547 | 2.547 | 7.213% | 2400 | 2800 | 1.17 | 2.522 | 2.522 | 8.124% | 14.06.21 |  | 0 | 0 | 0 | 0 | 0 |  | 1
| MRG-018-14-A-DMSO | 9 |  |  | #DIV/0! | Anisol | 3.45-3.57 | 2.748 | 2.748 | 0% |  |  | #DIV/0! | 2.802 | 2.802 | -1.965% |  |  | #DIV/0! | 2.855 | 2.855 | -3.894% | 930* | 1080 | #VALUE! | 2.939 | 2.939 | -6.951% |  |  | #DIV/0! | 1160*' | 1580 | 1.36 | 3.097 | 3.097 | -12.7% |  |  | #DIV/0! |  |  | #DIV/0! | 3.86 | 3.86 | -40.47% | 1560*' | 3000 | 1.92 | 4.357 | 4.357 | -58.55% | 14.06.21 | •sehr leicht unterfüllt • orange | 0.5 | 1 | 0 | 0 | 0
| MRG-018-15-A-DMF | 10 |  |  | #DIV/0! | Anisol | 3.53-3.65 | 2.719 | 2.719 | 0% |  |  | #DIV/0! | 2.637 | 2.637 | 3.016% |  |  | #DIV/0! | 2.516 | 2.516 | 7.466% | 4000 | 4700 | 1.18 | 2.195 | 2.195 | 19.27% |  |  | #DIV/0! | 6300 | 8800 | 1.4 | 1.666 | 1.666 | 38.73% |  |  | #DIV/0! |  |  | #DIV/0! | 1.286 | 1.286 | 52.7% | 8000 | 13500 | 1.69 | 1.245 | 1.245 | 54.21% | 14.06.21 | • orange verfärbt | 0 | 1 | 0 | 0 | 0 |  | 1
| MRG-018-15-A-Tol | 11 |  |  | #DIV/0! | Anisol | 3.84-4.06 | 2.67 | 2.67 | 0% |  |  | #DIV/0! | 2.668 | 2.668 | 0.07491% |  |  | #DIV/0! | 2.551 | 2.551 | 4.457% | 3500 | 4100 | 1.17 | 2.149 | 2.149 | 19.51% |  |  | #DIV/0! | 7000 | 9400 | 1.34 | 1.55 | 1.55 | 41.95% |  |  | #DIV/0! |  |  | #DIV/0! | 0.933 | 0.933 | 65.06% | 9700 | 16400 | 1.69 | 0.721 | 0.721 | 73% | 14.06.21 |  | 0 | 0 | 0 | 0 | 0 | 0 | 1
| MRG-018-15-A-DMSO | 12 |  |  | #DIV/0! | Anisol | 3.50-3.56 | 2.782 | 2.782 | 0% |  |  | #DIV/0! | 2.349 | 2.349 | 15.56% |  |  | #DIV/0! | 1.844 | 1.844 | 33.72% | 10200 | 12200 | 1.2 | 1.225 | 1.225 | 55.97% |  |  | #DIV/0! | 12100' | 16400 | 1.36 | 0.628 | 0.628 | 77.43% |  |  | #DIV/0! |  |  | #DIV/0! | 0.329 | 0.329 | 88.17% | 11600' | 21000 | 1.81 | 0.256 | 0.256 | 90.8% | 14.06.21 |  | 0 | 0 | 0 | 0 | 0 | 0 | 1
| MRG-018-21-A-DMF | 13 |  |  | #DIV/0! | Anisol | 3.50-3.61 | 2.163 | 2.163 | 0% |  |  | #DIV/0! | 2.13 | 2.13 | 1.526% |  |  | #DIV/0! | 2.091 | 2.091 | 3.329% | x | x | #VALUE! | 1.963 | 1.963 | 9.246% |  |  | #DIV/0! | x | x | #VALUE! | 1.901 | 1.901 | 12.11% |  |  | #DIV/0! |  |  | #DIV/0! | 1.893 | 1.893 | 12.48% | x | x | #VALUE! | 1.903 | 1.903 | 12.02% | 14.06.21 | •leicht entfärbt | 0 | 0.5 | 0 | 0 | 0 |  | 1
| MRG-00x-21-A-Tol |  |  |  | #DIV/0! |  |  |  | 0 | 0% |  |  | #DIV/0! |  | 0 | #DIV/0! |  |  | #DIV/0! |  | 0 | #DIV/0! |  |  | #DIV/0! |  | 0 | #DIV/0! |  |  | #DIV/0! |  |  | #DIV/0! |  | 0 | #DIV/0! |  |  | #DIV/0! |  |  | #DIV/0! |  | 0 | #DIV/0! |  |  | #DIV/0! |  | 0 | #DIV/0! |  | nicht löslich | 0 | 0 | 0 | 0 | 0 |  | 0
| MRG-018-21-A-DMSO | 15 |  |  | #DIV/0! | Anisol | 3.48-3.58 | 2.201 | 2.201 | 0% |  |  | #DIV/0! | 2.215 | 2.215 | -0.6361% |  |  | #DIV/0! | 2.236 | 2.236 | -1.59% | x | x | #VALUE! | 2.191 | 2.191 | 0.4543% |  |  | #DIV/0! | x | x | #VALUE! | 2.129 | 2.129 | 3.271% |  |  | #DIV/0! |  |  | #DIV/0! | 2.071 | 2.071 | 5.906% | x | x | #VALUE! | 2.064 | 2.064 | 6.224% | 14.06.21 | • leicht entfärbt | 0 | 0.5 | 0 | 0 | 0
| MRG-019-12-A-DMF | 1 |  |  | #DIV/0! | Anisol | 6.59-6.76 | 2.856 | 2.7132 | 0% |  |  | #DIV/0! | 2.83 | 2.6885 | 0.9104% |  |  | #DIV/0! | 2.749 | 2.61155 | 3.746% |  |  | #DIV/0! | 2.486 | 2.3617 | 12.96% |  |  | #DIV/0! |  |  | #DIV/0! | 2.133 | 2.02635 | 25.32% |  |  | #DIV/0! |  |  | #DIV/0! | 1.685 | 1.60075 | 41% |  |  | #DIV/0! | 1.471 | 1.39745 | 48.49% | 21.06.21 | orange | 0 | 1 | 0 | 0 | 0 | 0
| MRG-019-12-A-Tol | 2 |  |  | #DIV/0! | Anisol | 3.88-4.0 | 2.735 | 2.735 | 0% |  |  | #DIV/0! | 2.765 | 2.765 | -1.097% |  |  | #DIV/0! | 2.712 | 2.712 | 0.841% | 1200 | 1500 | 1.25 | 2.622 | 2.622 | 4.132% |  |  | #DIV/0! | 3900 | 4600 | 1.18 | 2.2 | 2.2 | 19.56% |  |  | #DIV/0! |  |  | #DIV/0! | 1.732 | 1.732 | 36.67% | 7500 | 11300 | 1.51 | 1.539 | 1.539 | 43.73% | 21.06.21 | entfärbt | 0 | 1 | 0 | 0 | 0 | 0
| MRG-019-12-A-DMSO | 3 |  |  | #DIV/0! | Anisol | 3.43-3.50 | nicht auszuwerten | nicht auszuwerten | 0% |  |  | #DIV/0! | 2.275 | 2.275 | #VALUE! |  |  | #DIV/0! | 2.095 | 2.095 | #VALUE! |  |  | #DIV/0! | 2.056 | 2.056 | #VALUE! |  |  | #DIV/0! |  |  | #DIV/0! | 1.718 | 1.718 | #VALUE! |  |  | #DIV/0! |  |  | #DIV/0! | 1.201 | 1.201 | #VALUE! |  |  | #DIV/0! | 1.127 | 1.127 | #VALUE! | 21.06.21 | rote Haube (nicht geliert) | 0 | 1 | 0 | 0 | 1 | 0
| MRG-019-4-A-DMF | 4 |  |  | #DIV/0! | Anisol | 3.53-3.65 | 2.654 | 2.654 | 0% |  |  | #DIV/0! | 2.613 | 2.613 | 1.545% |  |  | #DIV/0! | 2.592 | 2.592 | 2.336% | 490* | 540 | 1.1 | 2.571 | 2.571 | 3.127% |  |  | #DIV/0! | 870 | 1000 | 1.15 | 2.523 | 2.523 | 4.936% |  |  | #DIV/0! |  |  | #DIV/0! | 2.402 | 2.402 | 9.495% | 1750' | 2300 | 1.31 | 2.367 | 2.367 | 10.81% | 21.06.21 | verfärbt | 0 | 1 | 0 | 0 | 0 | 0
| MRG-019-4-A-Tol | 5 |  |  | #DIV/0! | Anisol | 3.97 | 2.694 | 2.694 | 0% |  |  | #DIV/0! | 2.667 | 2.667 | 1.002% |  |  | #DIV/0! | 2.636 | 2.636 | 2.153% | 710* | 800 | 1.13 | 2.607 | 2.607 | 3.229% |  |  | #DIV/0! | 1230* | 1440 | 1.17 | 2.525 | 2.525 | 6.273% |  |  | #DIV/0! |  |  | #DIV/0! | 2.407 | 2.407 | 10.65% | 2300' | 2900 | 1.26 | 2.338 | 2.338 | 13.21% | 21.06.21 |  | 0 | 0 | 0 | 0 | 0 | 0 | 1
| MRG-019-4-A-DMSO | 6 |  |  | #DIV/0! | Anisol | 3.54-3.63 | nicht auszuwerten | nicht auszuwerten | 0% |  |  | #DIV/0! | 2.517 | 2.517 | #VALUE! |  |  | #DIV/0! | 2.501 | 2.501 | #VALUE! | 930* | 1000 | 1.08 | 2.483 | 2.483 | #VALUE! |  |  | #DIV/0! | 1630* | 1860 | 1.14 | 2.345 | 2.345 | #VALUE! |  |  | #DIV/0! |  |  | #DIV/0! | 2.219 | 2.219 | #VALUE! | 3200' | 3700 | 1.16 | 2.046 | 2.046 | #VALUE! | 21.06.21 | trüb | 0 | 0 | 1 | 0 | 0 | 0
| MRG-019-20-A-DMF | 7 |  |  | #DIV/0! | Anisol | 3.54 | 2.752 | 2.752 | 0% |  |  | #DIV/0! | 2.776 | 2.776 | -0.8721% |  |  | #DIV/0! | 2.749 | 2.749 | 0.109% |  |  | #DIV/0! | 2.768 | 2.768 | -0.5814% |  |  | #DIV/0! |  |  | #DIV/0! | 2.751 | 2.751 | 0.03634% |  |  | #DIV/0! |  |  | #DIV/0! | 2.741 | 2.741 | 0.3997% |  |  | #DIV/0! | 2.773 | 2.773 | -0.7631% | 21.06.21 | leicht orange | 0 | 0.5 | 0 | 0 | 0 | 0
| MRG-019-20-A-Tol | 8 |  |  | #DIV/0! | Anisol | 3.91 | 2.185 | 2.185 | 0% |  |  | #DIV/0! | 2.749 | 2.749 | -25.81% |  |  | #DIV/0! | 2.754 | 2.754 | -26.04% | x | x | #VALUE! | 2.733 | 2.733 | -25.08% |  |  | #DIV/0! | x | x | #VALUE! | 2.727 | 2.727 | -24.81% |  |  | #DIV/0! |  |  | #DIV/0! | 2.707 | 2.707 | -23.89% | x | x | #VALUE! | 2.725 | 2.725 | -24.71% | 21.06.21 | verfärbt, erste Messung NMR scheint nicht richtig | 0 | 1 | 0 | 0 | 0 | 0
| MRG-019-20-A-DMSO | 9 |  |  | #DIV/0! | Anisol | 3.43-3.5 | 3.174 | 3.174 | 0% |  |  | #DIV/0! | 2.646 | 2.646 | 16.64% |  |  | #DIV/0! | 2.5 | 2.5 | 21.24% | x | x | #VALUE! | 2.758 | 2.758 | 13.11% |  |  | #DIV/0! | x | x | #VALUE! | 2.764 | 2.764 | 12.92% |  |  | #DIV/0! |  |  | #DIV/0! | 2.784 | 2.784 | 12.29% | x | x | #VALUE! | 2.77 | 2.77 | 12.73% | 21.06.21 | verfärbt, erste NMR-Messung nicht unbedingt repräsentativ | 0 | 1 | 0 | 0 | 0 | 0
| MRG-019-25-A-DMF | 10 |  |  | #DIV/0! | Anisol | 3.5-3.58 | 2.612 | 2.612 | 0% |  |  | #DIV/0! | 2.577 | 2.577 | 1.34% |  |  | #DIV/0! | 2.515 | 2.515 | 3.714% |  |  | #DIV/0! | 2.294 | 2.294 | 12.17% |  |  | #DIV/0! |  |  | 0 | 1.802 | 1.802 | 31.01% |  |  | #DIV/0! |  |  | #DIV/0! | 1.573 | 1.573 | 39.78% |  |  | #DIV/0! | 1.395 | 1.395 | 46.59% | 21.06.21 | verfärbt | 0 | 1 | 0 | 0 | 0 | 0
| MRG-019-25-A-Tol | 11 |  |  | #DIV/0! | Anisol | 3.88-3.98 | 2.909 | 2.909 | 0% |  |  | #DIV/0! | 2.677 | 2.677 | 7.975% |  |  | #DIV/0! | 2.654 | 2.654 | 8.766% | 570 | 640 | 1.12 | 2.576 | 2.576 | 11.45% |  |  | #DIV/0! | 990 | 1200 | 1.21 | 2.484 | 2.484 | 14.61% |  |  | #DIV/0! |  |  | #DIV/0! | 2.358 | 2.358 | 18.94% | 1400 | 1800 | 1.29 | 2.274 | 2.274 | 21.83% | 21.06.21 | verfärbt, roter NS | 0 | 1 | 0 | 1 | 0 | 0
| MRG-019-25-A-DMSO | 12 |  |  | #DIV/0! | Anisol | 3.44-3.54 | nicht auszuwerten | nicht auszuwerten | 0% |  |  | #DIV/0! | 2.547 | 2.547 | #VALUE! |  |  | #DIV/0! | 2.233 | 2.233 | #VALUE! | 5300 | 5900 | 1.11 | 1.784 | 1.784 | #VALUE! |  |  | #DIV/0! | 9000' | 10800 | 1.2 | 1.163 | 1.163 | #VALUE! |  |  | #DIV/0! |  |  | #DIV/0! | 0.736 | 0.736 | #VALUE! | 12500' | 16100 | 1.29 | 0.624 | 0.624 | #VALUE! | 21.06.21 | orange | 0 | 1 | 0 | 0 | 0 | 0
| MRG-019-26-A-DMF | 13 |  |  | #DIV/0! | später auswerten |  |  | 0 | 0% |  |  | #DIV/0! |  | 0 | #DIV/0! |  |  | #DIV/0! |  | 0 | #DIV/0! | x | x | #VALUE! |  | 0 | #DIV/0! |  |  | #DIV/0! | x | x | #VALUE! |  | 0 | #DIV/0! |  |  | #DIV/0! |  |  | #DIV/0! |  | 0 | #DIV/0! | x | x | #VALUE! |  | 0 | #DIV/0! | 21.06.21 |  | 0 | 0 | 0 | 0 | 0
| MRG-019-26-A-DMSO | 15 |  |  | #DIV/0! | später auswerten | unschön |  | 0 | 0% |  |  | #DIV/0! |  | 0 | #DIV/0! |  |  | #DIV/0! |  | 0 | #DIV/0! | x | x | #VALUE! |  | 0 | #DIV/0! |  |  | #DIV/0! | x | x | #VALUE! |  | 0 | #DIV/0! |  |  | #DIV/0! |  |  | #DIV/0! |  | 0 | #DIV/0! | x | x | #VALUE! |  | 0 | #DIV/0! | 21.06.21 |  | 0 | 0 | 0 | 0 | 0
| MRG-020-1-A-DMF | 1 |  |  | #DIV/0! | Anisol | 3.541 | 2.717 | 2.717 | 0% |  |  | #DIV/0! | 2.675 | 2.675 | 1.546% |  |  | #DIV/0! | 2.674 | 2.674 | 1.583% | 430 | 460 | 1.07 | 2.682 | 2.682 | 1.288% |  |  | #DIV/0! | 620 | 690 | 1.11 | 2.62 | 2.62 | 3.57% |  |  | #DIV/0! |  |  | #DIV/0! | 2.512 | 2.512 | 7.545% | 2000 | 2300 | 1.15 | 2.473 | 2.473 | 8.98% | 22.06.21 |  | 0 | 0 | 0 | 0 | 0
| MRG-020-1-A-DMSO | 2 |  |  | #DIV/0! | Anisol | 3.542 | 2.645 | 2.645 | 0% |  |  | #DIV/0! | 2.567 | 2.567 | 2.949% |  |  | #DIV/0! | 2.513 | 2.513 | 4.991% | 800 | 880 | 1.1 | 2.375 | 2.375 | 10.21% |  |  | #DIV/0! | 1330 | 1460 | 1.1 | 2.09 | 2.09 | 20.98% |  |  | #DIV/0! |  |  | #DIV/0! | 1.687 | 1.687 | 36.22% | 11900 | 14400 | 1.21 | 1.392 | 1.392 | 47.37% | 22.06.21 |  | 0 | 0 | 0 | 0 | 0
| MRG-020-1-A-Tol | 3 |  |  | #DIV/0! | verworfen |  |  | 0 | 0% |  |  | #DIV/0! |  | 0 | #DIV/0! |  |  | #DIV/0! |  | 0 | #DIV/0! | 590 | 650 | 1.1 |  | 0 | #DIV/0! |  |  | #DIV/0! | 750 | 850 | 1.13 |  | 0 | #DIV/0! |  |  | #DIV/0! |  |  | #DIV/0! |  | 0 | #DIV/0! | 950 | 1100 | 1.16 |  | 0 | #DIV/0! |  |  | 0 | 0 | 0 | 0 | 0
| MRG-020-2-A-DMF | 4 |  |  | #DIV/0! | Anisol | 3.561 | 1.846 | 1.846 | 0% |  |  | #DIV/0! | 2.502 | 2.502 | -35.54% |  |  | #DIV/0! | 2.287 | 2.287 | -23.89% | 390 | 450 | 1.15 | 2.302 | 2.302 | -24.7% |  |  | #DIV/0! | 870 | 1000 | 1.15 | 2.238 | 2.238 | -21.24% |  |  | #DIV/0! |  |  | #DIV/0! | 2.192 | 2.192 | -18.74% | 2500 | 3900 | 1.56 | 2.008 | 2.008 | -8.776% | 22.06.21 | Homogenisierungsfehler? WIEDERHOLEN | 0 | 0 | 0 | 0 | 0 | 0 | 0
| MRG-020-2-A-DMSO | 5 |  |  | #DIV/0! | Anisol | 3.48 | 2.663 | 2.663 | 0% |  |  | #DIV/0! | 2.614 | 2.614 | 1.84% |  |  | #DIV/0! | 2.554 | 2.554 | 4.093% | 1790 | 2000 | 1.12 | 2.446 | 2.446 | 8.149% |  |  | #DIV/0! | 3100 | 3500 | 1.13 | 2.251 | 2.251 | 15.47% |  |  | #DIV/0! |  |  | #DIV/0! | 2.009 | 2.009 | 24.56% | 5900' | 6600 | 1.12 | 1.883 | 1.883 | 29.29% | 22.06.21 | Niederschlagsbildung am Boden des Reaktors (erst nach Abkühlen?) | 0 | 0 | 0 | 1 | 0 | 0
| MRG-020-2-A-Tol | 6 |  |  | #DIV/0! | Anisol | 3.956 | 2.503 | 2.503 | 0% |  |  | #DIV/0! | 1.766 | 1.766 | 29.44% |  |  | #DIV/0! | 1.777 | 1.777 | 29.01% | 390*' | 490 | 1.26 | 1.735 | 1.735 | 30.68% |  |  | #DIV/0! | 650*' | 870 | 1.34 | 1.681 | 1.681 | 32.84% |  |  | #DIV/0! |  |  | #DIV/0! | 1.589 | 1.589 | 36.52% | 610*' | 900 | 1.48 | 1.533 | 1.533 | 38.75% | 22.06.21 |  | 0 | 0 | 0 | 0 | 0 | 0
| MRG-020-5-A-DMF | 7 |  |  | #DIV/0! | Anisol | 6.64 | 2.695 | 2.56025 | 0% |  |  | #DIV/0! | 1.94 | 1.843 | 28.01% |  |  | #DIV/0! | 1.542 | 1.4649 | 42.78% | 4200 | 5500 | 1.31 | 0.828 | 0.7866 | 69.28% |  |  | #DIV/0! | 4700 | 6200 | 1.32 | 0.231 | 0.21945 | 91.43% |  |  | #DIV/0! |  |  | #DIV/0! | 0.023 | 0.02185 | 99.15% | 4700 | 6300 | 1.34 | 0.001 | 0.00095 | 99.96% | 22.06.21 | stark unterfüllt | 2 | 0 | 0 | 0 | 0 | 0
| MRG-020-5-A-DMSO | 8 |  |  | #DIV/0! | Anisol | 6.62 | 2.624 | 2.4928 | 0% |  |  | #DIV/0! | 2.228 | 2.1166 | 15.09% |  |  | #DIV/0! | 2.007 | 1.90665 | 23.51% | 7200 | 8900 | 1.24 | 1.558 | 1.4801 | 40.62% |  |  | #DIV/0! | 10300 | 12100 | 1.17 | 0.995 | 0.94525 | 62.08% |  |  | #DIV/0! |  |  | #DIV/0! | 0.543 | 0.51585 | 79.31% | 12600 | 15100 | 1.2 | 0.408 | 0.3876 | 84.45% | 22.06.21 |  | 0 | 0 | 0 | 0 | 0 | 0 | 1
| MRG-020-5-A-Tol | 9 |  |  | #DIV/0! | Trioxan | 5.26-5.31 | 3.096 | 2.6316 | 0% |  |  | #DIV/0! | 2.953 | 2.51005 | 4.619% |  |  | #DIV/0! | 2.902 | 2.4667 | 6.266% | 3400 | 4500 | 1.32 | 2.581 | 2.19385 | 16.63% |  |  | #DIV/0! | 5000 | 6400 | 1.28 | 2.278 | 1.9363 | 26.42% |  |  | #DIV/0! |  |  | #DIV/0! | 1.929 | 1.63965 | 37.69% | 6500 | 8200 | 1.26 | 1.906 | 1.6201 | 38.44% | 22.06.21 | mittelstark unterfüllt | 1 | 0 | 0 | 0 | 0 | 0
| MRG-020-6-A-DMF | 10 |  |  | #DIV/0! | Anisol | 6.63-6.75 | 2.932 | 2.7854 | 0% |  |  | #DIV/0! | 2.58 | 2.451 | 12.01% |  |  | #DIV/0! | 2.359 | 2.24105 | 19.54% | 6800 | 8600 | 1.26 | x | #VALUE! | #VALUE! |  |  | #DIV/0! | 9400 | 11800 | 1.26 | 1.2 | 1.14 | 59.07% |  |  | #DIV/0! |  |  | #DIV/0! | 0.649 | 0.61655 | 77.86% | 7200 | 9200 | 1.28 | 0.438 | 0.4161 | 85.06% | 22.06.21 | orange, stark unterfüllt | 2 | 1 | 0 | 0 | 0 | 0
| MRG-020-6-A-DMSO | 11 |  |  | #DIV/0! | Anisol | 6.54-6.63 | 2.784 | 2.6448 | 0% |  |  | #DIV/0! | 2.488 | 2.3636 | 10.63% |  |  | #DIV/0! | 2.144 | 2.0368 | 22.99% | 8100 | 9000 | 1.11 | 1.581 | 1.50195 | 43.21% |  |  | #DIV/0! | 18800 | 23000 | 1.22 | 0.947 | 0.89965 | 65.98% |  |  | #DIV/0! |  |  | #DIV/0! | 0.251 | 0.23845 | 90.98% | 25100 | 31000 | 1.24 | 0.098 | 0.0931 | 96.48% | 22.06.21 | trüb, leicht geliert(s. Foto von SEC-Proben) | 0 | 0 | 1 | 0 | 0 | 0
| MRG-020-6-A-Tol | 12 |  |  | #DIV/0! | Trioxan | 5.24-5.31 | 3.216 | 2.7336 | 0% |  |  | #DIV/0! | 3.093 | 2.62905 | 3.825% |  |  | #DIV/0! | 3.002 | 2.5517 | 6.654% | 11500 | 17000 | 1.48 | 2.675 | 2.27375 | 16.82% |  |  | #DIV/0! | 8000 | 10500 | 1.31 | 2.144 | 1.8224 | 33.33% |  |  | #DIV/0! |  |  | #DIV/0! | 1.518 | 1.2903 | 52.8% | 890 | 1100 | 1.24 | 1.254 | 1.0659 | 61.01% | 22.06.21 | opak violett, SEC-Proben durcheinander gekommen | 0 | 1 | 0.5 | 0 | 0 | 0
| MRG-020-8-A-DMF | 13 |  |  | #DIV/0! | Anisol | 3.52-3.58 | 2.714 | 2.714 | 0% |  |  | #DIV/0! | 2.379 | 2.379 | 12.34% |  |  | #DIV/0! | 2.238 | 2.238 | 17.54% | 9800 | 11900 | 1.21 | 1.774 | 1.774 | 34.64% |  |  | #DIV/0! | 12400 | 15100 | 1.22 | 1.406 | 1.406 | 48.19% |  |  | #DIV/0! |  |  | #DIV/0! | 1.116 | 1.116 | 58.88% | 14200 | 17800 | 1.25 | 1.031 | 1.031 | 62.01% | 22.06.21 | nach 3h20min: orange | 0 | 1 | 0 | 0 | 0 | 0
| MRG-020-8-A-DMSO | 14 |  |  | #DIV/0! | Anisol | 3.42-3.52 | 2.475 | 2.475 | 0% |  |  | #DIV/0! | 2.211 | 2.211 | 10.67% |  |  | #DIV/0! | 1.93 | 1.93 | 22.02% | 13600 | 15900 | 1.17 | 1.384 | 1.384 | 44.08% |  |  | #DIV/0! | 17800 | 20000 | 1.12 | 0.768 | 0.768 | 68.97% |  |  | #DIV/0! |  |  | #DIV/0! | 0.384 | 0.384 | 84.48% | 20000 | 24000 | 1.2 | 0.313 | 0.313 | 87.35% | 22.06.21 | nach 3h20min: orange | 0 | 1 | 0 | 0 | 0 | 2
| MRG-020-8-A-Tol | 15 |  |  | #DIV/0! | Trioxan | 5.22-5.30 | 3.298 | 2.8033 | 0% |  |  | #DIV/0! | 3.354 | 2.8509 | -1.698% |  |  | #DIV/0! | 3.376 | 2.8696 | -2.365% | x | x | #VALUE! | 3.332 | 2.8322 | -1.031% |  |  | #DIV/0! | x | x | #VALUE! | 3.385 | 2.87725 | -2.638% |  |  | #DIV/0! |  |  | #DIV/0! | 3.1 | 2.635 | 6.004% | 16400 | 19500 | 1.19 | 2.917 | 2.47945 | 11.55% | 22.06.21 | durchsichtig orange | 0 | 0.5 | 0 | 0 | 0 | 0
| in Reaktor 16 war Chloroform, dieses verdampfte beim Erhitzen, könnte Reaktionen gequencht haben |  |  |  | #DIV/0! |  |  |  | 0 | 0% |  |  | #DIV/0! |  | 0 | #DIV/0! |  |  | #DIV/0! |  | 0 | #DIV/0! |  |  | #DIV/0! |  | 0 | #DIV/0! |  |  | #DIV/0! |  |  | #DIV/0! |  | 0 | #DIV/0! |  |  | #DIV/0! |  |  | #DIV/0! |  | 0 | #DIV/0! |  |  | #DIV/0! |  | 0 | #DIV/0! |  |  | 0 | 0 | 0 | 0 | 0
| MRG-021-2-B-DMSO | 1 |  |  | #DIV/0! | Anisol | 3.45-3.51 | 2.046 | 2.046 | 0% |  |  | #DIV/0! | 1.762 | 1.762 | 13.88% |  |  | #DIV/0! | 1.729 | 1.729 | 15.49% | 240* | 270 | #VALUE! | 1.666 | 1.666 | 18.57% |  |  | #DIV/0! | 910 | 1250 | 1.37 | 1.551 | 1.551 | 24.19% |  |  | #DIV/0! |  |  | #DIV/0! | 1.323 | 1.323 | 35.34% | 2900 | 3600 | 1.24 | 1.244 | 1.244 | 39.2% | 24.06.21 | fadenartige Struktur des Monomers in Lösungsmittel vor Homogenisierung durch Entgasen(s. Foto) | 0 | 0 | 0 | 0 | 0 |  | 1
| MRG-021-2-B-DMF | 2 |  |  | #DIV/0! | Anisol | 3.57-3.63 | 4.878 | 4.878 | 0% |  |  | #DIV/0! | 4.269 | 4.269 | 12.48% |  |  | #DIV/0! | 3.538 | 3.538 | 27.47% | 220* | 270 | #VALUE! | 2.164 | 2.164 | 55.64% |  |  | #DIV/0! | 560* | 610 | #VALUE! | 2.053 | 2.053 | 57.91% |  |  | #DIV/0! |  |  | #DIV/0! | 1.981 | 1.981 | 59.39% | 1480 | 1880 | 1.27 | 1.876 | 1.876 | 61.54% | 24.06.21 |  | 0 | 0 | 0 | 0 | 0 |  | 0
| MRG-021-2-B-Tol | 3 |  |  | #DIV/0! | Anisol | 3.9-4.05 | 0.915 | 0.915 | 0% |  |  | #DIV/0! | 0.868 | 0.868 | 5.137% |  |  | #DIV/0! | 0.866 | 0.866 | 5.355% | 260* | 300 | #VALUE! | 0.867 | 0.867 | 5.246% |  |  | #DIV/0! | 360*' | 430 | #VALUE! | 0.839 | 0.839 | 8.306% |  |  | #DIV/0! |  |  | #DIV/0! | 0.834 | 0.834 | 8.852% | 480*' | 740 | #VALUE! | 0.852 | 0.852 | 6.885% | 24.06.21 | unterfüllt | 1 | 0 | 0 | 0 | 0 |  | 0
| MRG-021-1-B-DMSO | 4 |  |  | #DIV/0! | Anisol | 3.52-3.58 | 2.579 | 2.579 | 0% |  |  | #DIV/0! | 2.502 | 2.502 | 2.986% |  |  | #DIV/0! | 2.515 | 2.515 | 2.482% | 810* | 870 | #VALUE! | 2.381 | 2.381 | 7.677% |  |  | #DIV/0! | 1700*' | 1800 | #VALUE! | 2.319 | 2.319 | 10.08% |  |  | #DIV/0! |  |  | #DIV/0! | 2.086 | 2.086 | 19.12% | 1200*' | 1600 | 1.33 | 2.025 | 2.025 | 21.48% | 24.06.21 |  | 0 | 0 | 0 | 0 | 0 | 0 | 1
| afteronedayatRT | [7 empty] | 0 |  |  |  | #DIV/0! |  | 0 | #DIV/0! |  |  | #DIV/0! |  | 0 | #DIV/0! | 560* | 620 | #VALUE! |  | 0 | #DIV/0! |  |  | #DIV/0! | 790* | 880 | #VALUE! |  | 0 | #DIV/0! |  |  | #DIV/0! |  |  | #DIV/0! |  | 0 | #DIV/0! | 810' | 1300 | 1.6 |  | 0 | #DIV/0!
| MRG-021-1-B-DMF | 5 |  |  | #DIV/0! | Anisol | 3.52-3.58 | 2.517 | 2.517 | 0% |  |  | #DIV/0! | 2.516 | 2.516 | 0.03973% |  |  | #DIV/0! | 2.503 | 2.503 | 0.5562% | 410* | 450 | #VALUE! | 2.517 | 2.517 | 0% |  |  | #DIV/0! | 490* | 590 | #VALUE! | 2.492 | 2.492 | 0.9932% |  |  | #DIV/0! |  |  | #DIV/0! | 2.409 | 2.409 | 4.291% | 1600*' | 1700 | 1.06 | 2.348 | 2.348 | 6.714% | 24.06.21 |  | 0 | 0 | 0 | 0 | 0 | 0 | 1
| afteronedayatRT | [7 empty] | 0 |  |  |  | #DIV/0! |  | 0 | #DIV/0! |  |  | #DIV/0! |  | 0 | #DIV/0! | x | x | #VALUE! |  | 0 | #DIV/0! |  |  | #DIV/0! | x | x | #VALUE! |  | 0 | #DIV/0! |  |  | #DIV/0! |  |  | #DIV/0! |  | 0 | #DIV/0! | 1300 | 1700 | 1.31 |  | 0 | #DIV/0!
| MRG-021-1-B-Tol | 6 |  |  | #DIV/0! | Anisol | 3.91-4.02 | 2.602 | 2.602 | 0% |  |  | #DIV/0! | 2.621 | 2.621 | -0.7302% |  |  | #DIV/0! | 2.59 | 2.59 | 0.4612% | x | x | #VALUE! | 2.576 | 2.576 | 0.9992% |  |  | #DIV/0! | 890*' | 960 | 1.08 | 2.541 | 2.541 | 2.344% |  |  | #DIV/0! |  |  | #DIV/0! | 2.395 | 2.395 | 7.955% | 920*' | 1400 | 1.52 | 2.336 | 2.336 | 10.22% | 24.06.21 |  | 0 | 0 | 0 | 0 | 0 | 0 | 1
| afteronedayatRT | [7 empty] | 0 |  |  |  | #DIV/0! |  | 0 | #DIV/0! |  |  | #DIV/0! |  | 0 | #DIV/0! | x | x | #VALUE! |  | 0 | #DIV/0! |  |  | #DIV/0! |  |  | #DIV/0! |  | 0 | #DIV/0! |  |  | #DIV/0! |  |  | #DIV/0! |  | 0 | #DIV/0! |  |  | #DIV/0! |  | 0 | #DIV/0!
| MRG-021-6-B-DMSO | 7 |  |  | #DIV/0! | Anisol | 6.50-6.64 | 2.772 | 2.6334 | 0% |  |  | #DIV/0! | 2.603 | 2.47285 | 6.097% |  |  | #DIV/0! | 2.329 | 2.21255 | 15.98% | 5600 | 6700 | 1.2 | 1.807 | 1.71665 | 34.81% |  |  | #DIV/0! | 8700' | 11000 | 1.26 | 1.124 | 1.0678 | 59.45% |  |  | #DIV/0! |  |  | #DIV/0! | 0.498 | 0.4731 | 82.03% | 17000' | 24000 | 1.41 | x | #VALUE! | #VALUE! | 24.06.21 | 20h NMR nicht auswertbar, opak | 0 | 0 | 0 | 0 | 0 | 1
| MRG-021-6-B-DMF | 8 |  |  | #DIV/0! | Anisol | 6.60-6.74 | 2.847 | 2.70465 | 0% |  |  | #DIV/0! | 2.707 | 2.57165 | 4.917% |  |  | #DIV/0! | 2.609 | 2.47855 | 8.36% | 3300 | 4500 | 1.36 | 2.345 | 2.22775 | 17.63% |  |  | #DIV/0! | 6800 | 8900 | 1.31 | 1.906 | 1.8107 | 33.05% |  |  | #DIV/0! |  |  | #DIV/0! | 1.356 | 1.2882 | 52.37% | 14000 | 19000 | 1.36 | 1.118 | 1.0621 | 60.73% | 24.06.21 | orange | 0 | 1 | 0 | 0 | 0
| MRG-021-6-B-Tol | 9 |  |  | #DIV/0! | Trioxan | 5.22-5.33 | 3.308 | 2.8118 | 0% |  |  | #DIV/0! | 3.232 | 2.7472 | 2.297% |  |  | #DIV/0! | 3.101 | 2.63585 | 6.258% | 2200 | 3300 | 1.5 | 2.821 | 2.39785 | 14.72% |  |  | #DIV/0! | 8600 | 11800 | 1.37 | 2.242 | 1.9057 | 32.22% |  |  | #DIV/0! |  |  | #DIV/0! | 1.896 | 1.6116 | 42.68% | 15700 | 24700 | 1.57 | 2.933 | 2.49305 | 11.34% | 24.06.21 |  | 0 | 0 | 0 | 0 | 0
| MRG-021-5-B-DMSO | 10 |  |  | #DIV/0! | Anisol | 6.53-6-67 | 2.764 | 2.6258 | 0% |  |  | #DIV/0! | 2.417 | 2.29615 | 12.55% |  |  | #DIV/0! | 2.169 | 2.06055 | 21.53% | 6400 | 7800 | 1.22 | 1.704 | 1.6188 | 38.35% |  |  | #DIV/0! | 10200 | 12200 | 1.2 | 1.113 | 1.05735 | 59.73% |  |  | #DIV/0! |  |  | #DIV/0! | 0.647 | 0.61465 | 76.59% | 13700 | 16500 | 1.2 | 0.508 | 0.4826 | 81.62% | 24.06.21 |  | 0 | 0 | 0 | 0 | 0
| MRG-021-5-B-DMF | 11 |  |  | #DIV/0! | Anisol | 6.56-6.7 | 2.728 | 2.5916 | 0% |  |  | #DIV/0! | 2.466 | 2.3427 | 9.604% |  |  | #DIV/0! | 2.323 | 2.20685 | 14.85% | 2700 | 3900 | 1.44 | 1.884 | 1.7898 | 30.94% |  |  | #DIV/0! | 5200 | 6700 | 1.29 | 1.231 | 1.16945 | 54.88% |  |  | #DIV/0! |  |  | #DIV/0! | 0.523 | 0.49685 | 80.83% | 7900 | 10100 | 1.28 | 0.273 | 0.25935 | 89.99% | 24.06.21 | orange | 0 | 1 | 0 | 0 | 0
| MRG-021-5-B-Tol | 12 |  |  | #DIV/0! | Trioxan | 5.24-5.31 | 3.979 | 3.38215 | 0% |  |  | #DIV/0! | 2.981 | 2.53385 | 25.08% |  |  | #DIV/0! | 2.967 | 2.52195 | 25.43% | 1260*' | 2300 | 1.83 | 2.798 | 2.3783 | 29.68% |  |  | #DIV/0! | 3600*' | 5700 | 1.58 | 2.509 | 2.13265 | 36.94% |  |  | #DIV/0! |  |  | #DIV/0! | 2.087 | 1.77395 | 47.55% | 7800 | 15200 | 1.95 | 1.906 | 1.6201 | 52.1% | 24.06.21 |  | 0 | 0 | 0 | 0 | 0
| MRG-021-8-B-DMSO | 13 |  |  | #DIV/0! | Anisol | 3.41-3.50 | 2.124 | 2.124 | 0% |  |  | #DIV/0! | 2.43 | 2.43 | -14.41% |  |  | #DIV/0! | 2.237 | 2.237 | -5.32% | 21000 | 26000 | 1.24 | 1.796 | 1.796 | 15.44% |  |  | #DIV/0! | 29000 | 38000 | 1.31 | 1.231 | 1.231 | 42.04% |  |  | #DIV/0! |  |  | #DIV/0! | 0.835 | 0.835 | 60.69% |  |  | #DIV/0! | 0.759 | 0.759 | 64.27% | 24.06.21 | vor Start Rk orange | 0 | 1 | 0 | 0 | 0
| MRG-021-8-B-DMF | 14 |  |  | #DIV/0! | Anisol | 3.48-3.57 | 2.758 | 2.758 | 0% |  |  | #DIV/0! | 2.692 | 2.692 | 2.393% |  |  | #DIV/0! | 2.661 | 2.661 | 3.517% | 7300* | 10400 | 1.42 | 2.551 | 2.551 | 7.505% |  |  | #DIV/0! | 12000* | 21000 | 1.75 | 2.331 | 2.331 | 15.48% |  |  | #DIV/0! |  |  | #DIV/0! | 1.878 | 1.878 | 31.91% | 25000 | 52000 | 2.08 | 1.575 | 1.575 | 42.89% | 24.06.21 | vor Start Rk orange, nach Rk. Gelb | 0 | 1 | 0 | 0 | 0
| MRG-021-8-B-Tol | 15 |  |  | #DIV/0! | Trioxan | 5.21-5.30 | 3.3 | 2.805 | 0% |  |  | #DIV/0! | 3.374 | 2.8679 | -2.242% |  |  | #DIV/0! | 3.369 | 2.86365 | -2.091% | x | x | #VALUE! | 3.323 | 2.82455 | -0.697% |  |  | #DIV/0! | x | x | #VALUE! | 3.33 | 2.8305 | -0.9091% |  |  | #DIV/0! |  |  | #DIV/0! | 3.236 | 2.7506 | 1.939% | 6100 | 7700 | 1.26 | 3.125 | 2.65625 | 5.303% | 24.06.21 | vor Start Rk orange | 0 | 1 | 0 | 0 | 0
| alle MRG-022 ggf. nicht vollständig entgast und homogenisiert |  |  |  | #DIV/0! |  |  |  | 0 | 0% |  |  | #DIV/0! |  | 0 | #DIV/0! |  |  | #DIV/0! |  | 0 | #DIV/0! |  |  | #DIV/0! |  | 0 | #DIV/0! |  |  | #DIV/0! |  |  | #DIV/0! |  | 0 | #DIV/0! |  |  | #DIV/0! |  |  | #DIV/0! |  | 0 | #DIV/0! |  |  | #DIV/0! |  | 0 | #DIV/0! |  |  | 0 | 0 | 0 | 0 | 0
| MRG-022-10-B-DMSO | 1 |  |  | #DIV/0! | Anisol | 6.80-7.00 | 14.036 | 13.3342 | 0% |  |  | #DIV/0! | 2.567 | 2.43865 | 81.71% |  |  | #DIV/0! | 1.661 | 1.57795 | 88.17% |  |  | #DIV/0! | 0.785 | 0.74575 | 94.41% |  |  | #DIV/0! |  |  | #DIV/0! | 0.203 | 0.19285 | 98.55% |  |  | #DIV/0! |  |  | #DIV/0! | 0.071 | 0.06745 | 99.49% |  |  | #DIV/0! | 0.063 | 0.05985 | 99.55% | 28.06.21 | nicht vollständig durchmischt (dadurch t0-Probe nicht repräsentativ) | 0 | 0 | 0 | 0 | 0 | 0 | 0
| MRG-022-10-B-DMF | 2 |  |  | #DIV/0! | Anisol |  |  | 0 | 0% |  |  | #DIV/0! |  | 0 | #DIV/0! |  |  | #DIV/0! |  | 0 | #DIV/0! |  |  | #DIV/0! |  | 0 | #DIV/0! |  |  | #DIV/0! |  |  | #DIV/0! |  | 0 | #DIV/0! |  |  | #DIV/0! |  |  | #DIV/0! |  | 0 | #DIV/0! |  |  | #DIV/0! |  | 0 | #DIV/0! | 28.06.21 | nicht vollständig durchmischt (dadurch Standardpeak in Probe nicht zu finden), orange | 0 | 0 | 0 | 0 | 0 | 0 | 0
| MRG-022-10-B-Tol | 3 |  |  | #DIV/0! | Anisol |  |  | 0 | 0% |  |  | #DIV/0! |  | 0 | #DIV/0! |  |  | #DIV/0! |  | 0 | #DIV/0! |  |  | #DIV/0! |  | 0 | #DIV/0! |  |  | #DIV/0! |  |  | #DIV/0! |  | 0 | #DIV/0! |  |  | #DIV/0! |  |  | #DIV/0! |  | 0 | #DIV/0! |  |  | #DIV/0! |  | 0 | #DIV/0! | 28.06.21 | nicht auswertbar (Überlagerung Standard und Monomer) | 0 | 0 | 0 | 0 | 0 | 0 | 0
| MRG-022-9-B-DMSO | 4 |  |  | #DIV/0! | Anisol | 3.47-3.51 | 3.949 | 3.949 | 0% |  |  | #DIV/0! | 2.634 | 2.634 | 33.3% |  |  | #DIV/0! | 2.234 | 2.234 | 43.43% |  |  | #DIV/0! | 1.582 | 1.582 | 59.94% |  |  | #DIV/0! |  |  | #DIV/0! | 0.843 | 0.843 | 78.65% |  |  | #DIV/0! |  |  | #DIV/0! | 0.398 | 0.398 | 89.92% |  |  | #DIV/0! | 0.323 | 0.323 | 91.82% | 28.06.21 | t0-Messung scheint korrumpiert --> auf theoretisches Verhältnis ändern? | 0 | 0 | 0 | 0 | 0 | 0
| MRG-022-9-B-DMF | 5 |  |  | #DIV/0! | Anisol | 3.62 | 19.359 | 19.359 | 0% |  |  | #DIV/0! | 2.382 | 2.382 | 87.7% |  |  | #DIV/0! | 2.283 | 2.283 | 88.21% |  |  | #DIV/0! | 2.182 | 2.182 | 88.73% |  |  | #DIV/0! |  |  | #DIV/0! | 1.932 | 1.932 | 90.02% |  |  | #DIV/0! |  |  | #DIV/0! | 1.691 | 1.691 | 91.27% |  |  | #DIV/0! | 1.681 | 1.681 | 91.32% | 28.06.21 | t0-Messung scheint korrumpiert --> auf theoretisches Verhältnis ändern? (scheint nicht vollständig homogenisiert gewesen zu sein), gelb | 0 | 0 | 0 | 0 | 0 | 0
| MRG-022-9-B-Tol | 6 |  |  | #DIV/0! | Anisol | 3.86-3.98 | 6.644 | 6.644 | 0% |  |  | #DIV/0! | 2.501 | 2.501 | 62.36% |  |  | #DIV/0! | 2.411 | 2.411 | 63.71% |  |  | #DIV/0! | 2.241 | 2.241 | 66.27% |  |  | #DIV/0! |  |  | #DIV/0! | 1.891 | 1.891 | 71.54% |  |  | #DIV/0! |  |  | #DIV/0! | 1.556 | 1.556 | 76.58% |  |  | #DIV/0! | 1.447 | 1.447 | 78.22% | 28.06.21 | entfärbt | 0 | 1 | 0 | 0 | 0 | 0
| MRG-022-7-B-DMSO | 7 |  |  | #DIV/0! | Anisol | 3.39-3.50 | 0.639 | 0.639 | 0% |  |  | #DIV/0! | 0.216 | 0.216 | 66.2% |  |  | #DIV/0! | 0.199 | 0.199 | 68.86% |  |  | #DIV/0! | 0.15 | 0.15 | 76.53% |  |  | #DIV/0! |  |  | #DIV/0! | 0.129 | 0.129 | 79.81% |  |  | #DIV/0! |  |  | #DIV/0! | 0.138 | 0.138 | 78.4% |  |  | #DIV/0! | 0.161 | 0.161 | 74.8% | 28.06.21 | Haube auf trüber Lösung | 0 | 0 | 1 | 0 | 1 | 0
| MRG-022-7-B-DMF | 8 |  |  | #DIV/0! | Anisol | 3.55 | 0.583 | 0.583 | 0% |  |  | #DIV/0! | 1.101 | 1.101 | -88.85% |  |  | #DIV/0! | 1.103 | 1.103 | -89.19% |  |  | #DIV/0! | 1.457 | 1.457 | -149.9% |  |  | #DIV/0! |  |  | #DIV/0! | 1.921 | 1.921 | -229.5% |  |  | #DIV/0! |  |  | #DIV/0! | 1.994 | 1.994 | -242% |  |  | #DIV/0! | 1.814 | 1.814 | -211.1% | 28.06.21 | gelbe Flüssigkeit auf pinkem Niederschlag | 0 | 1 | 0 | 1 | 0 | 0 | 0
| MRG-022-7-B-Tol | 9 |  |  | #DIV/0! | Trioxan | 5.26 | 3.479 | 2.95715 | 0% |  |  | #DIV/0! | 3.421 | 2.90785 | 1.667% |  |  | #DIV/0! | 3.468 | 2.9478 | 0.3162% |  |  | #DIV/0! | 3.451 | 2.93335 | 0.8048% |  |  | #DIV/0! |  |  | 0 | 3.323 | 2.82455 | 4.484% |  |  | #DIV/0! |  |  | #DIV/0! | 4.733 | 4.02305 | -36.04% |  |  | 0 | 3.277 | 2.78545 | 5.806% | 28.06.21 |  | 0 | 0 | 0 | 0 | 0 | 0
| MRG-022-11-B-DMSO | 10 |  |  | #DIV/0! | Anisol | 6.54-6.70 | 7.741 | 7.35395 | 0% |  |  | #DIV/0! | 2.35 | 2.2325 | 69.64% |  |  | #DIV/0! | 2.203 | 2.09285 | 71.54% |  |  | #DIV/0! | 1.838 | 1.7461 | 76.26% |  |  | #DIV/0! |  |  | #DIV/0! | 1.461 | 1.38795 | 81.13% |  |  | #DIV/0! |  |  | #DIV/0! | 0.973 | 0.92435 | 87.43% |  |  | #DIV/0! | 0.539 | 0.51205 | 93.04% | 28.06.21 | entfärbt, erste Messung wieder korrumpiert? | 0 | 1 | 0 | 0 | 0 | 0
| MRG-022-11-B-DMF | 11 |  |  | #DIV/0! | Anisol | 6.62 | 2.543 | 2.41585 | 0% |  |  | #DIV/0! | 2.496 | 2.3712 | 1.848% |  |  | #DIV/0! | 2.48 | 2.356 | 2.477% |  |  | #DIV/0! | 2.428 | 2.3066 | 4.522% |  |  | #DIV/0! |  |  | #DIV/0! | 2.419 | 2.29805 | 4.876% |  |  | #DIV/0! |  |  | #DIV/0! | 2.193 | 2.08335 | 13.76% |  |  | #DIV/0! | 2.115 | 2.00925 | 16.83% | 28.06.21 | gelb | 0 | 1 | 0 | 0 | 0 | 0
| MRG-022-11-B-Tol | 12 |  |  | #DIV/0! | Trioxan | 5.24-5.30 | 2.584 | 2.1964 | 0% |  |  | #DIV/0! | 2.835 | 2.40975 | -9.714% |  |  | #DIV/0! | 2.817 | 2.39445 | -9.017% |  |  | #DIV/0! | 2.81 | 2.3885 | -8.746% |  |  | #DIV/0! |  |  | #DIV/0! | 2.646 | 2.2491 | -2.399% |  |  | #DIV/0! |  |  | #DIV/0! | 2.255 | 1.91675 | 12.73% |  |  | #DIV/0! | 2.079 | 1.76715 | 19.54% | 28.06.21 | entfärbt | 0 | 1 | 0 | 0 | 0 | 0
| MRG-022-3-B-DMSO | 13 |  |  | #DIV/0! | Anisol |  |  | 0 | 0% |  |  | #DIV/0! |  | 0 | #DIV/0! |  |  | #DIV/0! |  | 0 | #DIV/0! |  |  | #DIV/0! |  | 0 | #DIV/0! |  |  | #DIV/0! |  |  | #DIV/0! |  | 0 | #DIV/0! |  |  | #DIV/0! |  |  | #DIV/0! |  | 0 | #DIV/0! |  |  | #DIV/0! |  | 0 | #DIV/0! | 28.06.21 | trüb, nicht auswertbar, da Anisolpeak in ersten Probennahmen nicht zu finden | 0 | 0 | 1 | 0 | 0 | 0 | 0
| MRG-022-3-B-DMF | 14 |  |  | #DIV/0! | Anisol |  |  | 0 | 0% |  |  | #DIV/0! |  | 0 | #DIV/0! |  |  | #DIV/0! |  | 0 | #DIV/0! |  |  | #DIV/0! |  | 0 | #DIV/0! |  |  | #DIV/0! |  |  | #DIV/0! |  | 0 | #DIV/0! |  |  | #DIV/0! |  |  | #DIV/0! |  | 0 | #DIV/0! |  |  | #DIV/0! |  | 0 | #DIV/0! | 28.06.21 | entfärbt, nicht auswertbar, da Anisolpeak in ersten Probennahmen nicht zu finden | 0 | 1 | 0 | 0 | 0 | 0 | 0
| MRG-022-3-B-Tol | 15 |  |  | #DIV/0! | Anisol |  |  | 0 | 0% |  |  | #DIV/0! |  | 0 | #DIV/0! |  |  | #DIV/0! |  | 0 | #DIV/0! |  |  | #DIV/0! |  | 0 | #DIV/0! |  |  | #DIV/0! |  |  | #DIV/0! |  | 0 | #DIV/0! |  |  | #DIV/0! |  |  | #DIV/0! |  | 0 | #DIV/0! |  |  | #DIV/0! |  | 0 | #DIV/0! | 28.06.21 | entfärbt und gelber Niederschlag, nicht auswertbar, da Anisolpeak bei ersten Probennahmen zu klein | 0 | 1 | 0 | 1 | 0 | 0 | 0
| Wiederholung MRG-022 mit besserer Entgasung |  |  |  | #DIV/0! |  |  |  | 0 | 0% |  |  | #DIV/0! |  | 0 | #DIV/0! |  |  | #DIV/0! |  | 0 | #DIV/0! |  |  |  |  | 0 | #DIV/0! |  |  | #DIV/0! |  |  |  |  | 0 | #DIV/0! |  |  | #DIV/0! |  |  | #DIV/0! |  | 0 | #DIV/0! |  |  |  |  | 0 | #DIV/0! |  |  | 0 | 0 | 0 | 0 | 0
| MRG-023-10-B-DMSO | 1 |  |  | #DIV/0! | Anisol | 6.63 | 3.267 | 3.10365 | 0% |  |  | #DIV/0! | 2.491 | 2.36645 | 23.75% |  |  | #DIV/0! | 1.633 | 1.55135 | 50.02% | 47000' | 57000 | 1.21 | 0.842 | 0.7999 | 74.23% |  |  | #DIV/0! | 58000' | 76000 | 1.31 | 0.306 | 0.2907 | 90.63% |  |  | #DIV/0! |  |  | #DIV/0! | 0.077 | 0.07315 | 97.64% | 62000' | 89000 | 1.44 | 0.056 | 0.0532 | 98.29% | 29.06.21 | Integral der t0-Probe eigtl zu groß (sollte ca. 2.7 sein) | 0 | 0 | 0 | 0 | 0 | 0
| MRG-023-10-B-DMF | 2 |  |  | #DIV/0! | Anisol | 6.74 | 2.437 | 2.31515 | 0% |  |  | #DIV/0! | 2.237 | 2.12515 | 8.207% |  |  | #DIV/0! | 1.94 | 1.843 | 20.39% | 29000 | 34000 | 1.17 | 1.249 | 1.18655 | 48.75% |  |  | #DIV/0! | 40000 | 50000 | 1.25 | 0.3951 | 0.375345 | 83.79% |  |  | #DIV/0! |  |  | #DIV/0! | 0.144 | 0.1368 | 94.09% | 46000 | 61000 | 1.33 | 0.105 | 0.09975 | 95.69% | 29.06.21 |  | 0 | 0 | 0 | 0 | 0 | 0 | 1
| MRG-023-10-B-Tol | 3 |  |  | #DIV/0! | Anisol | 6.91-7.04 | 3.213 | 3.05235 | 0% |  |  | #DIV/0! | 3.7726 | 3.58397 | -17.42% |  |  | #DIV/0! | 2.486 | 2.3617 | 22.63% | 32000 | 48000 | 1.5 | 1.508 | 1.4326 | 53.07% |  |  | #DIV/0! | 33000 | 44000 | 1.33 | 0.747 | 0.70965 | 76.75% |  |  | #DIV/0! |  |  | #DIV/0! | 0.241 | 0.22895 | 92.5% | 54000' | 87000 | 1.61 | 0.147 | 0.13965 | 95.42% | 29.06.21 | keine Ahnung, ob ich den Datensatz nutzen soll | 0 | 0 | 0 | 0 | 0
| MRG-023-9-B-DMSO | 4 |  |  | #DIV/0! | Anisol | 3.53 | 2.876 | 2.876 | 0% |  |  | #DIV/0! | 2.591 | 2.591 | 9.91% |  |  | #DIV/0! | 2.233 | 2.233 | 22.36% | 8800 | 11000 | 1.25 | 1.613 | 1.613 | 43.92% |  |  | #DIV/0! | 13500 | 16800 | 1.24 | 0.831 | 0.831 | 71.11% |  |  | #DIV/0! |  |  | #DIV/0! | 0.396 | 0.396 | 86.23% | 17600 | 22000 | 1.25 | 0.304 | 0.304 | 89.43% | 29.06.21 |  | 0 | 0 | 0 | 0 | 0 | 0 | 1
| MRG-023-9-B-DMF | 5 |  |  | #DIV/0! | Anisol | 3.57 | 2.82 | 2.82 | 0% |  |  | #DIV/0! | 2.624 | 2.624 | 6.95% |  |  | #DIV/0! | 2.477 | 2.477 | 12.16% | 4800 | 6800 | 1.42 | 2.116 | 2.116 | 24.96% |  |  | #DIV/0! | 8400 | 11900 | 1.42 | 1.649 | 1.649 | 41.52% |  |  | #DIV/0! |  |  | #DIV/0! | 1.213 | 1.213 | 56.99% | 13200 | 21600 | 1.64 | 0.851 | 0.851 | 69.82% | 29.06.21 | orange | 0 | 1 | 0 | 0 | 0 | 0
| MRG-023-9-B-Tol | 6 |  |  | #DIV/0! | Anisol | 3.955 | 1.255 | 1.255 | 0% |  |  | #DIV/0! | 1.217 | 1.217 | 3.028% |  |  | #DIV/0! | 1.173 | 1.173 | 6.534% | 1100* | 1580 | 1.44 | 1.075 | 1.075 | 14.34% |  |  | #DIV/0! | 2700 | 4100 | 1.52 | 0.803 | 0.803 | 36.02% |  |  | #DIV/0! |  |  | #DIV/0! | 0.561 | 0.561 | 55.3% | 5300 | 10900 | 2.06 | 0.472 | 0.472 | 62.39% | 29.06.21 | leicht unterfüllt | 0.5 | 0 | 0 | 0 | 0 | 0
| MRG-023-7-B-DMSO | 7 |  |  | #DIV/0! | Anisol | 3.41-3.53 | 1.144 | 1.144 | 0% |  |  | #DIV/0! | 0.235 | 0.235 | 79.46% |  |  | #DIV/0! | 0.21 | 0.21 | 81.64% | x | x | #VALUE! | 0.149 | 0.149 | 86.98% |  |  | #DIV/0! | x | x | #VALUE! | 0.093 | 0.093 | 91.87% |  |  | #DIV/0! |  |  | #DIV/0! | 0.069 | 0.069 | 93.97% | x | x | #VALUE! | 0.091 | 0.091 | 92.05% | 29.06.21 | pinke Haube auf farbloser Flüssigkeit | 0 | 1 | 0 | 0 | 1 | 0 | 0
| MRG-023-7-B-DMF | 8 |  |  | #DIV/0! | Anisol | 6.63-6.8 | 2.951 | 2.80345 | 0% |  |  | #DIV/0! | 2.737 | 2.60015 | 7.252% |  |  | #DIV/0! | 2.658 | 2.5251 | 9.929% | 8300 | 9800 | 1.18 | Deckel eingedrückt | #VALUE! | #VALUE! |  |  | #DIV/0! | 10500 | 13000 | 1.24 | 2.413 | 2.29235 | 18.23% |  |  | #DIV/0! |  |  | #DIV/0! | 1.543 | 1.46585 | 47.71% | 41000' | 53000 | 1.29 | 1.322 | 1.2559 | 55.2% | 29.06.21 | gelbtrübe Reaktionslösung und pinker Niederschlag | 0 | 1 | 0 | 1 | 0 | 0
| MRG-023-7-B-Tol | 9 |  |  | #DIV/0! | Trioxan | 5.26 | 4.31 | 3.6635 | 0% |  |  | #DIV/0! | 4.184 | 3.5564 | 2.923% |  |  | #DIV/0! | 4.158 | 3.5343 | 3.527% | x | x | #VALUE! | 4.123 | 3.50455 | 4.339% |  |  | #DIV/0! | 1740* | 2300 | 1.32 | 4.138 | 3.5173 | 3.991% |  |  | #DIV/0! |  |  | #DIV/0! | 4.097 | 3.48245 | 4.942% | 2500 | 3400 | 1.36 | 3.981 | 3.38385 | 7.633% | 29.06.21 |  | 0 | 0 | 0 | 0 | 0 | 0 | 1
| MRG-023-11-B-DMSO | 10 |  |  | #DIV/0! | Anisol | 6.62 | 2.224 | 2.1128 | 0% |  |  | #DIV/0! | 2.108 | 2.0026 | 5.216% |  |  | #DIV/0! | 1.965 | 1.86675 | 11.65% | 1970 | 2400 | 1.22 | 1.738 | 1.6511 | 21.85% |  |  | #DIV/0! | 5300 | 6000 | 1.13 | 1.333 | 1.26635 | 40.06% |  |  | #DIV/0! |  |  | #DIV/0! | 0.953 | 0.90535 | 57.15% | 8900 | 10900 | 1.22 | 0.834 | 0.7923 | 62.5% | 29.06.21 | entfärbt | 0 | 1 | 0 | 0 | 0 | 0
| MRG-023-11-B-DMF | 11 |  |  | #DIV/0! | Anisol | 6.64 | 2.322 | 2.2059 | 0% |  |  | #DIV/0! | 2.292 | 2.1774 | 1.292% |  |  | #DIV/0! | 2.304 | 2.1888 | 0.7752% | x | x | #VALUE! | 2.256 | 2.1432 | 2.842% | x | x | #VALUE! | x | x | #VALUE! | 2.217 | 2.10615 | 4.522% |  |  | #DIV/0! |  |  | #DIV/0! | 2.12 | 2.014 | 8.699% | x | x | #VALUE! | 2.078 | 1.9741 | 10.51% | 29.06.21 | gelb | 0 | 1 | 0 | 0 | 0 | 0
| MRG-023-11-B-Tol | 12 |  |  | #DIV/0! | Trioxan | 5.28 | 2.699 | 2.29415 | 0% |  |  | #DIV/0! | 2.668 | 2.2678 | 1.149% |  |  | #DIV/0! | 2.656 | 2.2576 | 1.593% | x | x | #VALUE! | 2.639 | 2.24315 | 2.223% |  |  | #DIV/0! | x | x | #VALUE! | 2.541 | 2.15985 | 5.854% |  |  | #DIV/0! |  |  | #DIV/0! | 2.276 | 1.9346 | 15.67% | 7200 | 8600 | 1.19 | 2.149 | 1.82665 | 20.38% | 29.06.21 | entfärbt | 0 | 1 | 0 | 0 | 0 | 0
| MRG-023-3-B-DMSO | 13 |  |  | #DIV/0! | Anisol | 3.53 | 2.83 | 2.83 | 0% |  |  | #DIV/0! | 2.906 | 2.906 | -2.686% |  |  | #DIV/0! | 2.795 | 2.795 | 1.237% | 910* | 1160 | 1.21 | 2.693 | 2.693 | 4.841% |  |  | #DIV/0! | 2500 | 3000 | 1.2 | 2.457 | 2.457 | 13.18% |  |  | #DIV/0! |  |  | #DIV/0! | 2.161 | 2.161 | 23.64% | 5000' | 6800 | 1.36 | 2.05 | 2.05 | 27.56% | 29.06.21 | entfärbt | 0 | 1 | 0 | 0 | 0 | 0
| MRG-023-3-B-DMF | 14 |  |  | #DIV/0! | Anisol | 3.57 | 2.827 | 2.827 | 0% |  |  | #DIV/0! | 2.83 | 2.83 | -0.1061% |  |  | #DIV/0! | 2.828 | 2.828 | -0.03537% | 450* | 490 | #VALUE! | 2.785 | 2.785 | 1.486% |  |  | #DIV/0! | 120* | 120 | #VALUE! | 2.729 | 2.729 | 3.467% |  |  | #DIV/0! |  |  | #DIV/0! | 2.622 | 2.622 | 7.252% | 3600 | 4300 | 1.19 | 2.482 | 2.482 | 12.2% | 29.06.21 | entfärbt | 0 | 1 | 0 | 0 | 0 | 0
| MRG-023-3-B-Tol | 15 |  |  | #DIV/0! | Anisol | 3.90-4.00 | 2.746 | 2.746 | 0% |  |  | #DIV/0! | 2.727 | 2.727 | 0.6919% |  |  | #DIV/0! | 2.724 | 2.724 | 0.8012% | 430*' | 550 | #VALUE! | 2.691 | 2.691 | 2.003% |  |  | #DIV/0! | 560*' | 860 | #VALUE! | 2.631 | 2.631 | 4.188% |  |  | #DIV/0! |  |  | #DIV/0! | 2.487 | 2.487 | 9.432% | 3800 | 5800 | 1.53 | 2.403 | 2.403 | 12.49% | 29.06.21 | entfärbt+leichter Niederschlag am Reaktorboden | 0 | 1 | 0 | 0.5 | 0 | 0
| MRG-024-16-B-Tol | 1 |  |  | #DIV/0! | Anisol | 6.91-7.05 | 2.8 | 2.66 | 0% |  |  | #DIV/0! | 2.8 | 2.66 | 0% |  |  | #DIV/0! | 2.213 | 2.10235 | 20.96% | 25000 | 31000 | 1.24 | 1.165 | 1.10675 | 58.39% |  |  | #DIV/0! | 28000 | 38000 | 1.36 | 0.546 | 0.5187 | 80.5% |  |  | #DIV/0! |  |  | #DIV/0! | 0.307 | 0.29165 | 89.04% | 34000 | 49000 | 1.44 | 0.232 | 0.2204 | 91.71% | 30.06.21 |  | 0 | 0 | 0 | 0 | 0 | 0
| MRG-024-16-B-DMSO | 2 |  |  | #DIV/0! | Anisol | 6.65-6.78 | 2.997 | 2.84715 | 0% |  |  | #DIV/0! | 2.982 | 2.8329 | 0.5005% |  |  | #DIV/0! | 1.758 | 1.6701 | 41.34% | 29000 | 38000 | 1.31 | 0.753 | 0.71535 | 74.87% |  |  | #DIV/0! | 32000 | 44000 | 1.38 | 0.339 | 0.32205 | 88.69% |  |  | #DIV/0! |  |  | #DIV/0! | 0.291 | 0.27645 | 90.29% | 37000 | 53000 | 1.43 | 0.28 | 0.266 | 90.66% | 30.06.21 |  | 0 | 0 | 0 | 0 | 0 | 0
| MRG-024-16-B-DMF | 3 |  |  | #DIV/0! | Anisol | 6.65-6.77 | 2.895 | 2.75025 | 0% |  |  | #DIV/0! | 2.952 | 2.8044 | -1.969% |  |  | #DIV/0! | 3.011 | 2.86045 | -4.007% | 15500 | 18400 | 1.19 | 2.456 | 2.3332 | 15.16% |  |  | #DIV/0! | 26000 | 31000 | 1.19 | 1.527 | 1.45065 | 47.25% |  |  | #DIV/0! |  |  | #DIV/0! | 0.947 | 0.89965 | 67.29% | 29000 | 39000 | 1.34 | 0.761 | 0.72295 | 73.71% | 30.06.21 | orange | 0 | 1 | 0 | 0 | 0 | 0
| MRG-024-15-B-Tol | 4 |  |  | #DIV/0! | Anisol | 3.90-3.99 | 2.75 | 2.75 | 0% |  |  | #DIV/0! | 2.72 | 2.72 | 1.091% |  |  | #DIV/0! | 2.71 | 2.71 | 1.455% | 1180 | 1630 | 1.38 | 2.402 | 2.402 | 12.65% |  |  | #DIV/0! | 5300 | 8000 | 1.51 | 1.782 | 1.782 | 35.2% |  |  | #DIV/0! |  |  | #DIV/0! | 1.098 | 1.098 | 60.07% | 8200 | 17500 | 2.13 | 0.915 | 0.915 | 66.73% | 30.06.21 |  | 0 | 0 | 0 | 0 | 0 | 0
| MRG-024-15-B-DMSO | 5 |  |  | #DIV/0! | Anisol | 3.47-3.55 | 2.718 | 2.718 | 0% |  |  | #DIV/0! | 2.589 | 2.589 | 4.746% |  |  | #DIV/0! | 2.116 | 2.116 | 22.15% | 8400 | 10000 | 1.19 | 1.327 | 1.327 | 51.18% |  |  | #DIV/0! | 13500' | 17300 | 1.28 | 0.638 | 0.638 | 76.53% |  |  | #DIV/0! |  |  | #DIV/0! | 0.321 | 0.321 | 88.19% | 14800' | 22000 | 1.49 | 0.244 | 0.244 | 91.02% | 30.06.21 | leicht entfärbt | 0 | 0.5 | 0 | 0 | 0 | 0
| MRG-024-15-B-DMF | 6 |  |  | #DIV/0! | Anisol | 3.52-3.63 | 2.708 | 2.708 | 0% |  |  | #DIV/0! | 2.697 | 2.697 | 0.4062% |  |  | #DIV/0! | 2.686 | 2.686 | 0.8124% | x | x | #VALUE! | 2.571 | 2.571 | 5.059% |  |  | #DIV/0! | 2200 | 3000 | 1.36 | 2.159 | 2.159 | 20.27% |  |  | #DIV/0! |  |  | #DIV/0! | 1.61 | 1.61 | 40.55% | 6900 | 10400 | 1.51 | 1.382 | 1.382 | 48.97% | 30.06.21 | orange | 0 | 1 | 0 | 0 | 0 | 0
| MRG-024-13-B-Tol | 7 |  |  | #DIV/0! | Trioxan | 5.19-5.3 | 3.722 | 3.1637 | 0% |  |  | #DIV/0! | 3.757 | 3.19345 | -0.9404% |  |  | #DIV/0! | 3.71 | 3.1535 | 0.3224% | 7200 | 8600 | 1.19 | 2.908 | 2.4718 | 21.87% |  |  | #DIV/0! | 15200 | 21000 | 1.38 | 1.614 | 1.3719 | 56.64% |  |  | #DIV/0! |  |  | #DIV/0! | 0.86 | 0.731 | 76.89% | 17100 | 27000 | 1.58 | 0.677 | 0.57545 | 81.81% | 30.06.21 | leicht entfärbt | 0 | 0.5 | 0 | 0 | 0
| MRG-024-13-B-DMSO | 8 |  |  | #DIV/0! | Anisol | 3.45-3.55 | 0.64 | 0.64 | 0% |  |  | #DIV/0! | 0.942 | 0.942 | -47.19% |  |  | #DIV/0! | 0.469 | 0.469 | 26.72% | x | x | #VALUE! | 0.449 | 0.449 | 29.84% |  |  | #DIV/0! | x | x | #VALUE! | 0.437 | 0.437 | 31.72% |  |  | #DIV/0! |  |  | #DIV/0! | 0.377 | 0.377 | 41.09% | x | x | #VALUE! | 0.406 | 0.406 | 36.56% | 30.06.21 | rote Haube (geliert), auf trüber Lösung(nicht geliert) | 0 | 1 | 1 | 1 | 0 |  | 0
| MRG-024-13-B-DMF | 9 |  |  | #DIV/0! | Anisol | 3.54-3.64 | 2.749 | 2.749 | 0% |  |  | #DIV/0! | 2.766 | 2.766 | -0.6184% |  |  | #DIV/0! | 2.736 | 2.736 | 0.4729% | 1540* | 2000 | 1.3 | x | x | #VALUE! |  |  | #DIV/0! | 6500' | 8000 | 1.23 | 2.801 | 2.801 | -1.892% |  |  | #DIV/0! |  |  | #DIV/0! | 1.805 | 1.805 | 34.34% | 43000' | 64000 | 1.49 | 1.03 | 1.03 | 62.53% | 30.06.21 | trüb gelb | 0 | 1 | 1 | 0 | 0
| MRG-024-14-B-Tol | 10 |  |  | #DIV/0! | Trioxan | 5.19-5.31 | 3.507 | 2.98095 | 0% |  |  | #DIV/0! | 3.6 | 3.06 | -2.652% |  |  | #DIV/0! | 3.573 | 3.03705 | -1.882% | 490* | 540 | #VALUE! | 3.503 | 2.97755 | 0.1141% |  |  | #DIV/0! | 1330* | 1710 | 1.29 | 3.429 | 2.91465 | 2.224% |  |  | #DIV/0! |  |  | #DIV/0! | 3.289 | 2.79565 | 6.216% | 3300 | 4100 | 1.24 | 3.199 | 2.71915 | 8.782% | 30.06.21 | leicht entfärbt | 0 | 0.5 | 0 | 0 | 0
| MRG-024-14-B-DMSO | 11 |  |  | #DIV/0! | Anisol | 3.46-3.56 | 2.693 | 2.693 | 0% |  |  | #DIV/0! | 2.737 | 2.737 | -1.634% |  |  | #DIV/0! | 2.789 | 2.789 | -3.565% | x | x | #VALUE! | 2.759 | 2.759 | -2.451% |  |  | #DIV/0! | x | x | #VALUE! | 2.694 | 2.694 | -0.03713% |  |  | #DIV/0! |  |  | #DIV/0! | 2.595 | 2.595 | 3.639% | 7600 | 10300 | 1.36 | 2.561 | 2.561 | 4.902% | 30.06.21 | gelb | 0 | 1 | 0 | 0 | 0
| MRG-024-14-B-DMF | 12 |  |  | #DIV/0! | Anisol | 3.51-3.62 | 2.716 | 2.716 | 0% |  |  | #DIV/0! | 2.727 | 2.727 | -0.405% |  |  | #DIV/0! | 2.709 | 2.709 | 0.2577% | 890* | 1110 | 1.25 | 2.69 | 2.69 | 0.9573% |  |  | #DIV/0! | 2400* | 2900 | 1.21 | 2.543 | 2.543 | 6.37% |  |  | #DIV/0! |  |  | #DIV/0! | 2.478 | 2.478 | 8.763% | 4600 | 5700 | 1.24 | 2.367 | 2.367 | 12.85% | 30.06.21 | orange | 0 | 1 | 0 | 0 | 0
| MRG-024-21-B-Tol | 13 |  |  | #DIV/0! |  |  |  | 0 | 0% |  |  | #DIV/0! |  | 0 | #DIV/0! |  |  | #DIV/0! |  | 0 | #DIV/0! |  |  | #DIV/0! |  | 0 | #DIV/0! |  |  | #DIV/0! |  |  | #DIV/0! |  | 0 | #DIV/0! |  |  | #DIV/0! |  |  | #DIV/0! |  | 0 | #DIV/0! |  |  | #DIV/0! |  | 0 | #DIV/0! | 30.06.21 |  | 0 | 0 | 0 | 0 | 0
| MRG-024-21-B-DMSO | 14 |  |  | #DIV/0! | Anisol | 3.50-3.60 | 2.161 | 2.161 | 0% |  |  | #DIV/0! | 2.23 | 2.23 | -3.193% |  |  | #DIV/0! | 2.214 | 2.214 | -2.453% | x | x | #VALUE! | 2.216 | 2.216 | -2.545% |  |  | #DIV/0! | x | x | #VALUE! | 2.244 | 2.244 | -3.841% |  |  | #DIV/0! |  |  | #DIV/0! | 2.276 | 2.276 | -5.322% | x | x | #VALUE! | 2.328 | 2.328 | -7.728% | 30.06.21 | leicht entfärbt | 0 | 0.5 | 0 | 0 | 0
| MRG-024-21-B-DMF | 15 |  |  | #DIV/0! | Anisol | 3.52-3.63 | 2.141 | 2.141 | 0% |  |  | #DIV/0! | 2.161 | 2.161 | -0.9341% |  |  | #DIV/0! | 2.158 | 2.158 | -0.794% | x | x | #VALUE! | 2.108 | 2.108 | 1.541% |  |  | #DIV/0! | x | x | #VALUE! | 2.06 | 2.06 | 3.783% |  |  | #DIV/0! |  |  | #DIV/0! | 1.873 | 1.873 | 12.52% | x | x | #VALUE! | 1.717 | 1.717 | 19.8% | 30.06.21 |  | 0 | 0 | 0 | 0 | 0
| MRG-025-4-B-DMF | 1 |  |  | #DIV/0! | Anisol | 3.47-3.63 | 2.701 | 2.701 | 0% |  |  | #DIV/0! | 2.702 | 2.702 | -0.03702% |  |  | #DIV/0! | 2.678 | 2.678 | 0.8515% | 500* | 530 | #VALUE! | 2.645 | 2.645 | 2.073% |  |  | #DIV/0! | 310*' | 480 | #VALUE! | 2.59 | 2.59 | 4.11% |  |  | #DIV/0! |  |  | #DIV/0! | 2.48 | 2.48 | 8.182% | 1680* | 2100 | 1.25 | 2.393 | 2.393 | 11.4% | 01.07.21 |  | 0 | 0 | 0 | 0 | 0
| MRG-025-4-B-DMSO | 2 |  |  | #DIV/0! | Anisol | 3.47-3.63 | 2.598 | 2.598 | 0% |  |  | #DIV/0! | 2.568 | 2.568 | 1.155% |  |  | #DIV/0! | 2.584 | 2.584 | 0.5389% | 330*' | 470 | #VALUE! | 2.536 | 2.536 | 2.386% |  |  | #DIV/0! | 910* | 1120 | #VALUE! | 2.419 | 2.419 | 6.89% |  |  | #DIV/0! |  |  | #DIV/0! | 2.267 | 2.267 | 12.74% | 2500* | 3100 | 1.24 | 2.197 | 2.197 | 15.43% | 01.07.21 | bei Erkalten: Eintrübung | 0 | 0 | 0 | 0 | 0
| MRG-025-4-B-Tol | 3 |  |  | #DIV/0! | Anisol | 3.90-4.06 | 2.618 | 2.618 | 0% |  |  | #DIV/0! | 2.638 | 2.638 | -0.7639% |  |  | #DIV/0! | 2.58 | 2.58 | 1.451% | 650*' | 710 | #VALUE! | 2.565 | 2.565 | 2.024% |  |  | #DIV/0! | 440* | 660 | #VALUE! | 2.529 | 2.529 | 3.4% |  |  | #DIV/0! |  |  | #DIV/0! | 2.392 | 2.392 | 8.633% | 1870* | 2400 | 1.28 | 2.316 | 2.316 | 11.54% | 01.07.21 | ganz leicht unterfüllt | 0.5 | 0 | 0 | 0 | 0
| MRG-025-12-B-DMF | 4 |  |  | #DIV/0! | Anisol | 6.62-6.77 | 2.824 | 2.6828 | 0% |  |  | #DIV/0! | 2.791 | 2.65145 | 1.169% |  |  | #DIV/0! | 2.784 | 2.6448 | 1.416% | x | x | #VALUE! | 2.737 | 2.60015 | 3.081% |  |  | #DIV/0! | x | x | #VALUE! | 2.453 | 2.33035 | 13.14% |  |  | #DIV/0! |  |  | #DIV/0! | 1.874 | 1.7803 | 33.64% | 8200 | 10600 | 1.29 | 1.612 | 1.5314 | 42.92% | 01.07.21 | orange | 0 | 1 | 0 | 0 | 0
| afteronedayatRT | [7 empty] | 0 |  |  |  | #DIV/0! |  | 0 | #DIV/0! |  |  | #DIV/0! |  | 0 | #DIV/0! | 380* | 420 | #VALUE! |  | 0 | #DIV/0! |  |  | #DIV/0! | 410* | 670 | #VALUE! |  | 0 | #DIV/0! |  |  | #DIV/0! |  |  | #DIV/0! |  | 0 | #DIV/0! |  |  | #DIV/0! |  | 0 | #DIV/0!
| MRG-025-12-B-DMSO | 5 |  |  | #DIV/0! | Anisol | 6.54-6.67 | 2.727 | 2.59065 | 0% |  |  | #DIV/0! | 2.599 | 2.46905 | 4.694% |  |  | #DIV/0! | 2.437 | 2.31515 | 10.63% | 1700 | 2200 | 1.29 | 2.112 | 2.0064 | 22.55% |  |  | #DIV/0! | 4800 | 5700 | 1.19 | 1.726 | 1.6397 | 36.71% |  |  | #DIV/0! |  |  | #DIV/0! | 1.292 | 1.2274 | 52.62% | 9600 | 13600 | 1.42 | 1.115 | 1.05925 | 59.11% | 01.07.21 | zweiphasig (rote Haube, farblose Flüssigkeit) | 0 | 1 | 0 | 0 | 1
| afteronedayatRT | [7 empty] | 0 |  |  |  | #DIV/0! |  | 0 | #DIV/0! |  |  | #DIV/0! |  | 0 | #DIV/0! | x | x | #VALUE! |  | 0 | #DIV/0! |  |  | #DIV/0! | 1100 | 1500 | 1.36 |  | 0 | #DIV/0! |  |  | #DIV/0! |  |  | #DIV/0! |  | 0 | #DIV/0! | x | x | #VALUE! |  | 0 | #DIV/0!
| MRG-025-12-B-Tol | 6 |  |  | #DIV/0! | Trioxan | 5.2-5.34 | 3.733 | 3.17305 | 0% |  |  | #DIV/0! | 3.666 | 3.1161 | 1.795% |  |  | #DIV/0! | 3.736 | 3.1756 | -0.08036% | 570* | 920 | #VALUE! | 3.301 | 2.80585 | 11.57% |  |  | #DIV/0! | 5600 | 6600 | 1.18 | 2.582 | 2.1947 | 30.83% |  |  | #DIV/0! |  |  | #DIV/0! | 1.765 | 1.50025 | 52.72% | 9900 | 16500 | 1.67 | 1.384 | 1.1764 | 62.93% | 01.07.21 | ganz leicht unterfüllt | 0.5 | 0 | 0 | 0 | 0
| afteronedayatRT | [7 empty] | 0 |  |  |  | #DIV/0! |  | 0 | #DIV/0! |  |  | #DIV/0! |  | 0 | #DIV/0! | 10800 | 12500 | 1.16 |  | 0 | #DIV/0! |  |  | #DIV/0! |  |  | #DIV/0! |  | 0 | #DIV/0! |  |  | #DIV/0! |  |  | #DIV/0! |  | 0 | #DIV/0! |  |  | #DIV/0! |  | 0 | #DIV/0!
| MRG-025-20-B-DMF | 7 |  |  | #DIV/0! | Anisol | 3.47-3.58 | 2.736 | 2.736 | 0% |  |  | #DIV/0! | 2.735 | 2.735 | 0.03655% |  |  | #DIV/0! | 2.737 | 2.737 | -0.03655% | x | x | #VALUE! | 2.718 | 2.718 | 0.6579% |  |  | #DIV/0! | x | x | #VALUE! | 2.712 | 2.712 | 0.8772% |  |  | #DIV/0! |  |  | #DIV/0! | 2.748 | 2.748 | -0.4386% | x | x | #VALUE! | 2.733 | 2.733 | 0.1096% | 01.07.21 | leicht orange | 0 | 0.5 | 0 | 0 | 0
| MRG-025-20-B-DMSO | 8 |  |  | #DIV/0! | Anisol | 3.46-3.58 | 2.742 | 2.742 | 0% |  |  | #DIV/0! | 2.705 | 2.705 | 1.349% |  |  | #DIV/0! | 2.728 | 2.728 | 0.5106% | x | x | #VALUE! | 2.729 | 2.729 | 0.4741% |  |  | #DIV/0! | x | x | #VALUE! | 2.785 | 2.785 | -1.568% |  |  | #DIV/0! |  |  | #DIV/0! | 2.811 | 2.811 | -2.516% | x | x | #VALUE! | 2.825 | 2.825 | -3.027% | 01.07.21 |  | 0 | 0 | 0 | 0 | 0
| MRG-025-20-B-Tol | 9 |  |  | #DIV/0! | Anisol | 3.87-3.98 | 2.698 | 2.698 | 0% |  |  | #DIV/0! | 2.656 | 2.656 | 1.557% |  |  | #DIV/0! | 2.681 | 2.681 | 0.6301% | x | x | #VALUE! | 2.665 | 2.665 | 1.223% |  |  | #DIV/0! | x | x | #VALUE! | 2.676 | 2.676 | 0.8154% |  |  | #DIV/0! |  |  | #DIV/0! | 2.649 | 2.649 | 1.816% | x | x | #VALUE! | 2.657 | 2.657 | 1.52% | 01.07.21 | ganz leicht unterfüllt | 0.5 | 0 | 0 | 0 | 0
| MRG-025-25-B-DMF | 10 |  |  | #DIV/0! | Anisol | 3.49-3.61 | 2.595 | 2.595 | 0% |  |  | #DIV/0! | 2.629 | 2.629 | -1.31% |  |  | #DIV/0! | 2.611 | 2.611 | -0.6166% | x | x | #VALUE! | 2.648 | 2.648 | -2.042% |  |  | #DIV/0! |  |  | #DIV/0! | 2.499 | 2.499 | 3.699% |  |  | #DIV/0! |  |  | #DIV/0! | 1.91 | 1.91 | 26.4% | 7000 | 8500 | 1.21 | 1.627 | 1.627 | 37.3% | 01.07.21 | vor Start leicht orange, nach Rk. Orange | 0 | 1 | 0 | 0 | 0
| afteronedayatRT | [7 empty] | 0 |  |  |  | #DIV/0! |  | 0 | #DIV/0! |  |  | #DIV/0! |  | 0 | #DIV/0! | 2000 | 2500 | 1.25 |  | 0 | #DIV/0! |  |  | #DIV/0! | 5000 | 5800 | 1.16 |  | 0 | #DIV/0! |  |  | #DIV/0! |  |  | #DIV/0! |  | 0 | #DIV/0! |  |  | #DIV/0! |  | 0 | #DIV/0!
| MRG-025-25-B-DMSO | 11 |  |  | #DIV/0! | Anisol | 3.41-3.52 | 2.737 | 2.737 | 0% |  |  | #DIV/0! | 2.743 | 2.743 | -0.2192% |  |  | #DIV/0! | 2.685 | 2.685 | 1.9% |  |  | #DIV/0! | 2.75 | 2.75 | -0.475% |  |  | #DIV/0! | 2000 | 2700 | 1.35 | 2.141 | 2.141 | 21.78% |  |  | #DIV/0! |  |  | #DIV/0! | 1.238 | 1.238 | 54.77% | 13800 | 16300 | 1.18 | 0.916 | 0.916 | 66.53% | 01.07.21 | vor Start leicht orange, nach Rk. Orange | 0 | 1 | 0 | 0 | 0
| afteronedayatRT | [7 empty] | 0 |  |  |  | #DIV/0! |  | 0 | #DIV/0! |  |  | #DIV/0! |  | 0 | #DIV/0! | 720 | 1100 | 1.53 |  | 0 | #DIV/0! |  |  | #DIV/0! |  |  | #DIV/0! |  | 0 | #DIV/0! |  |  | #DIV/0! |  |  | #DIV/0! |  | 0 | #DIV/0! |  |  | #DIV/0! |  | 0 | #DIV/0!
| MRG-025-25-B-Tol | 12 |  |  | #DIV/0! | Anisol | 3.85-3.98 | 2.607 | 2.607 | 0% |  |  | #DIV/0! | 2.577 | 2.577 | 1.151% |  |  | #DIV/0! | 2.563 | 2.563 | 1.688% | 540* | 750 | #VALUE! | 2.278 | 2.278 | 12.62% |  |  | #DIV/0! | 3000 | 3900 | 1.3 | 1.79 | 1.79 | 31.34% |  |  | #DIV/0! |  |  | #DIV/0! | 1.211 | 1.211 | 53.55% | 9600 | 13400 | 1.4 | 1.034 | 1.034 | 60.34% | 01.07.21 | ganz leicht unterfüllt | 0.5 | 0 | 0 | 0 | 0
| MRG-025-26-B-DMF | 13 |  |  | #DIV/0! | Anisol | 3.49-3.60 | 2.2 | 2.2 | 0% |  |  | #DIV/0! | 2.18 | 2.18 | 0.9091% |  |  | #DIV/0! | 2.21 | 2.21 | -0.4545% | x | x | #VALUE! | 2.152 | 2.152 | 2.182% |  |  | #DIV/0! | x | x | #VALUE! | 1.97 | 1.97 | 10.45% |  |  | #DIV/0! |  |  | #DIV/0! | 1.235 | 1.235 | 43.86% | x | x | #VALUE! | 1.125 | 1.125 | 48.86% | 01.07.21 | orange | 0 | 1 | 0 | 0 | 0
| MRG-025-26-B-DMSO | 14 |  |  | #DIV/0! | Anisol | 3.44-3.53 | 2.234 | 2.234 | 0% |  |  | #DIV/0! | 2.264 | 2.264 | -1.343% |  |  | #DIV/0! | 2.227 | 2.227 | 0.3133% | x | x | #VALUE! | 1.146 | 1.146 | 48.7% |  |  | #DIV/0! | x | x | #VALUE! | 0.254 | 0.254 | 88.63% |  |  | #DIV/0! |  |  | #DIV/0! | 0.079 | 0.079 | 96.46% | x | x | #VALUE! | 0.049 | 0.049 | 97.81% | 01.07.21 |  | 0 | 0 | 0 | 0 | 0
| MRG-025-26-B-Tol |  |  |  | #DIV/0! |  |  |  | 0 | 0% |  |  | #DIV/0! |  | 0 | #DIV/0! |  |  | #DIV/0! |  | 0 | #DIV/0! |  |  | #DIV/0! |  | 0 | #DIV/0! |  |  | #DIV/0! |  |  | #DIV/0! |  | 0 | #DIV/0! |  |  | #DIV/0! |  |  | #DIV/0! |  | 0 | #DIV/0! |  |  | #DIV/0! |  | 0 | #DIV/0! |  |  | 0 | 0 | 0 | 0 | 0
| MRG-027-1-D-Tol | 1 |  |  | #DIV/0! | Anisol | 3.99 | 2.685 | 2.685 | 0% |  |  | #DIV/0! | 2.661 | 2.661 | 0.8939% |  |  | #DIV/0! | 2.643 | 2.643 | 1.564% | 850 | 950 | 1.12 | 2.605 | 2.605 | 2.98% |  |  | #DIV/0! | 1300 | 1500 | 1.15 | 2.497 | 2.497 | 7.002% |  |  | #DIV/0! |  |  | #DIV/0! | 2.35 | 2.35 | 12.48% | 2100 | 2400 | 1.14 | 2.275 | 2.275 | 15.27% | 07.07.21 |  | 0 | 0 | 0 | 0 | 0 | 0
| MRG-027-1-D-DMF | 2 |  |  | #DIV/0! | Anisol | 3.59 | 2.624 | 2.624 | 0% |  |  | #DIV/0! | 2.594 | 2.594 | 1.143% |  |  | #DIV/0! | 2.576 | 2.576 | 1.829% | 980 | 1100 | 1.12 | 2.507 | 2.507 | 4.459% |  |  | #DIV/0! | 1600 | 1800 | 1.13 | 2.391 | 2.391 | 8.88% |  |  | #DIV/0! |  |  | #DIV/0! | 2.22 | 2.22 | 15.4% | 3000 | 3600 | 1.2 | 2.1 | 2.1 | 19.97% | 07.07.21 | bei Erkalten: Eintrübung | 0 | 0 | 0.5 | 0 | 0 | 0
| MRG-027-1-D-DMSO | 3 |  |  | #DIV/0! | Anisol | 3.49 | 2.602 | 2.602 | 0% |  |  | #DIV/0! | 2.54 | 2.54 | 2.383% |  |  | #DIV/0! | 2.508 | 2.508 | 3.613% | 1300 | 1400 | 1.08 | 2.413 | 2.413 | 7.264% |  |  | #DIV/0! | 2100 | 2300 | 1.1 | 2.264 | 2.264 | 12.99% |  |  | #DIV/0! |  |  | #DIV/0! | 2.059 | 2.059 | 20.87% | 3700 | 4000 | 1.08 | 1.94 | 1.94 | 25.44% | 07.07.21 |  | 0 | 0 | 0 | 0 | 0 | 0
| MRG-027-3-D-Tol | 4 |  |  | #DIV/0! | Anisol | 3.92-4.01 | 2.642 | 2.642 | 0% |  |  | #DIV/0! | 2.599 | 2.599 | 1.628% |  |  | #DIV/0! | 2.544 | 2.544 | 3.709% | 1310 | 1480 | 1.13 | 2.438 | 2.438 | 7.721% |  |  | #DIV/0! | 2400 | 2800 | 1.17 | 2.275 | 2.275 | 13.89% |  |  | #DIV/0! |  |  | #DIV/0! | 2.046 | 2.046 | 22.56% | 4700 | 5700 | 1.21 | 1.91 | 1.91 | 27.71% | 07.07.21 |  | 0 | 0 | 0 | 0 | 0 | 0
| MRG-027-3-D-DMF | 5 |  |  | #DIV/0! | Anisol | 3.55 | 2.767 | 2.767 | 0% |  |  | #DIV/0! | 2.713 | 2.713 | 1.952% |  |  | #DIV/0! | 2.645 | 2.645 | 4.409% | 2100 | 2400 | 1.14 | 2.497 | 2.497 | 9.758% |  |  | #DIV/0! | 3600 | 4200 | 1.17 | 2.255 | 2.255 | 18.5% |  |  | #DIV/0! |  |  | #DIV/0! | 1.927 | 1.927 | 30.36% | 6100 | 7600 | 1.25 | 1.78 | 1.78 | 35.67% | 07.07.21 |  | 0 | 0 | 0 | 0 | 0 | 0
| MRG-027-3-D-DMSO | 6 |  |  | #DIV/0! | Anisol | 3.55 | 2.787 | 2.787 | 0% |  |  | #DIV/0! | 2.711 | 2.711 | 2.727% |  |  | #DIV/0! | 2.613 | 2.613 | 6.243% | 3000 | 3300 | 1.1 | 2.409 | 2.409 | 13.56% |  |  | #DIV/0! | 5100 | 5500 | 1.08 | 2.115 | 2.115 | 24.11% |  |  | #DIV/0! |  |  | #DIV/0! | 1.759 | 1.759 | 36.89% | 8000 | 9000 | 1.13 | 1.587 | 1.587 | 43.06% | 07.07.21 |  | 0 | 0 | 0 | 0 | 0 | 1
| MRG-027-4-D-Tol | 7 |  |  | #DIV/0! | Anisol | 3.99 | 2.72 | 2.72 | 0% |  |  | #DIV/0! | 2.697 | 2.697 | 0.8456% |  |  | #DIV/0! | 2.676 | 2.676 | 1.618% | 950 | 1050 | 1.11 | 2.627 | 2.627 | 3.419% |  |  | #DIV/0! | 1480 | 1750 | 1.18 | 2.551 | 2.551 | 6.213% |  |  | #DIV/0! |  |  | #DIV/0! | 2.404 | 2.404 | 11.62% | 3200 | 3600 | 1.13 | 2.349 | 2.349 | 13.64% | 07.07.21 | bei Erkalten: gelber NS | 0 | 0 | 0 | 1 | 0 | 0
| MRG-027-4-D-DMF | 8 |  |  | #DIV/0! | Anisol | 3.59 | 2.668 | 2.668 | 0% |  |  | #DIV/0! | 2.648 | 2.648 | 0.7496% |  |  | #DIV/0! | 2.65 | 2.65 | 0.6747% | 1100 | 1200 | 1.09 | 2.595 | 2.595 | 2.736% |  |  | #DIV/0! | 1900 | 2100 | 1.11 | 2.497 | 2.497 | 6.409% |  |  | #DIV/0! |  |  | #DIV/0! | 2.3 | 2.3 | 13.79% | 3800' | 4500 | 1.18 | 2.017 | 2.017 | 24.4% | 07.07.21 |  | 0 | 0 | 0 | 0 | 0 | 0
| MRG-027-4-D-DMSO | 9 |  |  | #DIV/0! | Anisol | 3.51 | 2.67 | 2.67 | 0% |  |  | #DIV/0! | 2.642 | 2.642 | 1.049% |  |  | #DIV/0! | 2.607 | 2.607 | 2.36% | 1450 | 1640 | 1.13 | 2.535 | 2.535 | 5.056% |  |  | #DIV/0! | 2500 | 2800 | 1.12 | 2.399 | 2.399 | 10.15% |  |  | #DIV/0! |  |  | #DIV/0! | 2.164 | 2.164 | 18.95% | 4100 | 4800 | 1.17 | 2.178 | 2.178 | 18.43% | 07.07.21 | warm: eingetrübt, nach Erkalten: gelbe feste Haube | 0 | 0 | 0 | 0 | 1 | 0
| MRG-027-5-D-Tol | 10 |  |  | #DIV/0! | Trioxan | 5.23-5.32 | 3.106 | 2.6401 | 0% |  |  | #DIV/0! | 2.952 | 2.5092 | 4.958% |  |  | #DIV/0! | 2.804 | 2.3834 | 9.723% | 4900 | 7100 | 1.45 | 2.599 | 2.20915 | 16.32% |  |  | #DIV/0! | 6300 | 8900 | 1.41 | 2.213 | 1.88105 | 28.75% |  |  | #DIV/0! |  |  | #DIV/0! | 1.754 | 1.4909 | 43.53% | 8900 | 12100 | 1.36 | 1.503 | 1.27755 | 51.61% | 07.07.21 |  | 0 | 0 | 0 | 0 | 0 | 0
| MRG-027-5-D-DMF | 11 |  |  | #DIV/0! | Anisol | 6.57-6.72 | 2.456 | 2.3332 | 0% |  |  | #DIV/0! | 2.276 | 2.1622 | 7.329% |  |  | #DIV/0! | 2.131 | 2.02445 | 13.23% | 7100 | 10300 | 1.45 | 1.807 | 1.71665 | 26.43% |  |  | #DIV/0! | 9400 | 13100 | 1.39 | 1.29 | 1.2255 | 47.48% |  |  | #DIV/0! |  |  | #DIV/0! | 0.741 | 0.70395 | 69.83% | 11600 | 17000 | 1.47 | 0.571 | 0.54245 | 76.75% | 07.07.21 |  | 0 | 0 | 0 | 0 | 0 | 0
| MRG-027-5-D-DMSO | 12 |  |  | #DIV/0! | Anisol | 6.59-6.71 | 2.289 | 2.17455 | 0% |  |  | #DIV/0! | 1.894 | 1.7993 | 17.26% |  |  | #DIV/0! | 1.642 | 1.5599 | 28.27% | 7900 | 11200 | 1.42 | 1.253 | 1.19035 | 45.26% |  |  | #DIV/0! | 9600 | 13000 | 1.35 | 0.783 | 0.74385 | 65.79% |  |  | #DIV/0! |  |  | #DIV/0! | 0.422 | 0.4009 | 81.56% | 11100 | 14900 | 1.34 | 0.295 | 0.28025 | 87.11% | 07.07.21 |  | 0 | 0 | 0 | 0 | 0 | 0
| MRG-027-6-D-Tol | 13 |  |  | #DIV/0! | Trioxan | 5.23-5.31 | 3.686 | 3.1331 | 0% |  |  | #DIV/0! | 3.4 | 2.89 | 7.759% |  |  | #DIV/0! | 3.232 | 2.7472 | 12.32% | 6400 | 9300 | 1.45 | 2.873 | 2.44205 | 22.06% |  |  | #DIV/0! | 8300 | 12200 | 1.47 | 2.213 | 1.88105 | 39.96% |  |  | #DIV/0! |  |  | #DIV/0! | 1.67 | 1.4195 | 54.69% | 12100 | 17100 | 1.41 | 1.368 | 1.1628 | 62.89% | 07.07.21 | leicht unterfüllt | 0.5 | 0 | 0 | 0 | 0 | 0
| MRG-027-6-D-DMF | 14 |  |  | #DIV/0! | Anisol | 3.58 | 2.853 | 2.853 | 0% |  |  | #DIV/0! | 2.483 | 2.483 | 12.97% |  |  | #DIV/0! | 2.205 | 2.205 | 22.71% | 8500 | 12700 | 1.49 | 1.734 | 1.734 | 39.22% |  |  | #DIV/0! | 11400 | 16400 | 1.44 | 1.036 | 1.036 | 63.69% |  |  | #DIV/0! |  |  | #DIV/0! | 0.54 | 0.54 | 81.07% | 14000 | 19500 | 1.39 | 0.396 | 0.396 | 86.12% | 07.07.21 |  | 0 | 0 | 0 | 0 | 0 | 0
| MRG-027-6-D-DMSO | 15 |  |  | #DIV/0! | Anisol | 3.48-3.56 | 2.765 | 2.765 | 0% |  |  | #DIV/0! | 2.476 | 2.476 | 10.45% |  |  | #DIV/0! | 2.231 | 2.231 | 19.31% | 7900 | 9700 | 1.23 | 1.753 | 1.753 | 36.6% |  |  | #DIV/0! | 12100 | 14700 | 1.21 | 0.989 | 0.989 | 64.23% |  |  | #DIV/0! |  |  | #DIV/0! | 0.322 | 0.322 | 88.35% | 17600 | 20500 | 1.16 | 0.192 | 0.192 | 93.06% | 07.07.21 | keine Injektion in letztes NMR-Vial(nicht komplett geliert[nur am Rand Feststoff]) | 0 | 0 | 0 | 0 | 0.5 | 1
| MRG-028-7-D-DMF | 1 |  |  | #DIV/0! | Anisol | 6.64-6.77 | 3.027 | 2.87565 | 0% |  |  | #DIV/0! | 2.627 | 2.49565 | 13.21% |  |  | #DIV/0! | 2.879 | 2.73505 | 4.889% | 11100 | 13200 | 1.19 | 3.025 | 2.87375 | 0.06607% |  |  | #DIV/0! | 25000 | 30000 | 1.2 | 1.162 | 1.1039 | 61.61% |  |  | #DIV/0! |  |  | #DIV/0! | 0.506 | 0.4807 | 83.28% | 38000 | 46000 | 1.21 | 0.334 | 0.3173 | 88.97% | 08.07.21 | trüber gelber Niederschlag | 0 | 0 | 1 | 1 | 0 | 0
| MRG-028-7-D-Tol | 2 |  |  | #DIV/0! | Trioxan | 5.22-5.30 | 3.821 | 3.24785 | 0% |  |  | #DIV/0! | 3.587 | 3.04895 | 6.124% |  |  | #DIV/0! | 3.525 | 2.99625 | 7.747% | 8900 | 13500 | 1.52 | 3.108 | 2.6418 | 18.66% |  |  | #DIV/0! | 13100 | 18300 | 1.4 | 2.323 | 1.97455 | 39.2% |  |  | #DIV/0! |  |  | #DIV/0! | 1.324 | 1.1254 | 65.35% | 19300 | 25000 | 1.3 | 0.9653 | 0.820505 | 74.74% | 08.07.21 |  | 0 | 0 | 0 | 0 | 0 | 0
| MRG-028-7-D-DMSO | 3 |  |  | #DIV/0! | Anisol | 6.48-6.66 | 1.045 | 0.99275 | 0% |  |  | #DIV/0! | 0.236 | 0.2242 | 77.42% |  |  | #DIV/0! | 0.1686 | 0.16017 | 83.87% | 10000 | 14700 | 1.47 | 0.061 | 0.05795 | 94.16% |  |  | #DIV/0! | 14800 | 21000 | 1.42 | 0.051 | 0.04845 | 95.12% |  |  | #DIV/0! |  |  | #DIV/0! | 0.066 | 0.0627 | 93.68% | 25000 | 36000 | 1.44 | 0.0108 | 0.01026 | 98.97% | 08.07.21 | Phasentrennung(gelb oben, farblos unten) | 0 | 0 | 0 | 0 | 1 | 0
| MRG-028-8-D-DMF | 4 |  |  | #DIV/0! | Anisol | 6.61-6.75 | 2.931 | 2.78445 | 0% |  |  | #DIV/0! | 2.63 | 2.4985 | 10.27% |  |  | #DIV/0! | 2.34 | 2.223 | 20.16% | 12600 | 17100 | 1.36 | 1.831 | 1.73945 | 37.53% |  |  | #DIV/0! | 16200 | 21000 | 1.3 | 1.157 | 1.09915 | 60.53% |  |  | #DIV/0! |  |  | #DIV/0! | 0.626 | 0.5947 | 78.64% | 19900 | 26000 | 1.31 | 0.458 | 0.4351 | 84.37% | 08.07.21 |  | 0 | 0 | 0 | 0 | 0 | 0
| MRG-028-8-D-Tol | 5 |  |  | #DIV/0! | Trioxan | 5.21-5.32 | 3.826 | 3.2521 | 0% |  |  | #DIV/0! | 3.465 | 2.94525 | 9.435% |  |  | #DIV/0! | 3.266 | 2.7761 | 14.64% | 11200 | 14900 | 1.33 | 2.756 | 2.3426 | 27.97% |  |  | #DIV/0! | 14900 | 19000 | 1.28 | 2.101 | 1.78585 | 45.09% |  |  | #DIV/0! |  |  | #DIV/0! | 1.334 | 1.1339 | 65.13% | 19000 | 25000 | 1.32 | 1.15 | 0.9775 | 69.94% | 08.07.21 | unterfüllt | 1 | 0 | 0 | 0 | 0 | 0
| MRG-028-8-D-DMSO | 6 |  |  | #DIV/0! | Anisol | 6.59-6.72 | 2.935 | 2.78825 | 0% |  |  | #DIV/0! | 2.471 | 2.34745 | 15.81% |  |  | #DIV/0! | 2.111 | 2.00545 | 28.07% | 14800 | 18500 | 1.25 | 1.535 | 1.45825 | 47.7% |  |  | #DIV/0! | 16700 | 21000 | 1.26 | 0.847 | 0.80465 | 71.14% |  |  | #DIV/0! |  |  | #DIV/0! | 0.429 | 0.40755 | 85.38% | 19200 | 25000 | 1.3 | 0.331 | 0.31445 | 88.72% | 08.07.21 | bei Erkalten: Eintrübung | 0 | 0 | 0.5 | 0 | 0 | 0.5
| MRG-028-9-D-DMF | 7 |  |  | #DIV/0! | Anisol | 3.48-3.64 | 2.7 | 2.7 | 0% |  |  | #DIV/0! | 2.326 | 2.326 | 13.85% |  |  | #DIV/0! | 2.061 | 2.061 | 23.67% | 10700 | 16800 | 1.57 | 1.493 | 1.493 | 44.7% |  |  | #DIV/0! | 13400 | 20000 | 1.49 | 0.88 | 0.88 | 67.41% |  |  | #DIV/0! |  |  | #DIV/0! | 0.418 | 0.418 | 84.52% | 15500 | 24000 | 1.55 | 0.285 | 0.285 | 89.44% | 08.07.21 |  | 0 | 0 | 0 | 0 | 0 | 0
| MRG-028-9-D-Tol | 8 |  |  | #DIV/0! | Anisol | 3.89-3.99 | 2.747 | 2.747 | 0% |  |  | #DIV/0! | 2.491 | 2.491 | 9.319% |  |  | #DIV/0! | 2.319 | 2.319 | 15.58% | 7900 | 13100 | 1.66 | 1.955 | 1.955 | 28.83% |  |  | #DIV/0! | 10500 | 16300 | 1.55 | 1.433 | 1.433 | 47.83% |  |  | #DIV/0! |  |  | #DIV/0! | 0.915 | 0.915 | 66.69% | 14300 | 21000 | 1.47 | 0.702 | 0.702 | 74.44% | 08.07.21 |  | 0 | 0 | 0 | 0 | 0 | 0
| MRG-028-9-D-DMSO | 9 |  |  | #DIV/0! | Anisol | 3.48-3.59 | 2.781 | 2.781 | 0% |  |  | #DIV/0! | 2.198 | 2.198 | 20.96% |  |  | #DIV/0! | 1.792 | 1.792 | 35.56% | 12200 | 18600 | 1.52 | 1.21 | 1.21 | 56.49% |  |  | #DIV/0! | 15200 | 22000 | 1.45 | 0.629 | 0.629 | 77.38% |  |  | #DIV/0! |  |  | #DIV/0! | 0.264 | 0.264 | 90.51% | 17200 | 24000 | 1.4 | 0.173 | 0.173 | 93.78% | 08.07.21 |  | 0 | 0 | 0 | 0 | 0 | 0
| MRG-028-11-D-DMF | 10 |  |  | #DIV/0! | Anisol | 6.61-6.74 | 2.178 | 2.0691 | 0% |  |  | #DIV/0! | 1.818 | 1.7271 | 16.53% |  |  | #DIV/0! | 1.371 | 1.30245 | 37.05% | 6300 | 8100 | 1.29 | 0.847 | 0.80465 | 61.11% |  |  | #DIV/0! | 6100 | 9500 | 1.56 | 0.46 | 0.437 | 78.88% |  |  | #DIV/0! |  |  | #DIV/0! | 0.236 | 0.2242 | 89.16% | 6100 | 10100 | 1.66 | 0.159 | 0.15105 | 92.7% | 08.07.21 |  | 0 | 0 | 0 | 0 | 0 | 0
| MRG-028-11-D-Tol | 11 |  |  | #DIV/0! | Trioxan | 5.20-5.35 | 2.471 | 2.10035 | 0% |  |  | #DIV/0! | 2.276 | 1.9346 | 7.892% |  |  | #DIV/0! | 2.053 | 1.74505 | 16.92% | 3200 | 3600 | 1.13 | 1.375 | 1.16875 | 44.35% |  |  | #DIV/0! | 4600 | 5200 | 1.13 | 0.71 | 0.6035 | 71.27% |  |  | #DIV/0! |  |  | #DIV/0! | 0.254 | 0.2159 | 89.72% | 4100 | 5500 | 1.34 | 0.074 | 0.0629 | 97.01% | 08.07.21 | unterfüllt | 0.5 | 0 | 0 | 0 | 0 | 0
| MRG-028-11-D-DMSO | 12 |  |  | #DIV/0! | Anisol | 6.57-6.7 | 1.923 | 1.82685 | 0% |  |  | #DIV/0! | 1.187 | 1.12765 | 38.27% |  |  | #DIV/0! | 0.768 | 0.7296 | 60.06% | 8800 | 9900 | 1.13 | 0.398 | 0.3781 | 79.3% |  |  | #DIV/0! | 8900' | 11000 | 1.24 | 0.209 | 0.19855 | 89.13% |  |  | #DIV/0! |  |  | #DIV/0! | 0.114 | 0.1083 | 94.07% | 10600' | 12300 | 1.16 | 0.085 | 0.08075 | 95.58% | 08.07.21 |  | 0 | 0 | 0 | 0 | 0 | 0
| MRG-028-14-D-DMF | 13 |  |  | #DIV/0! | Anisol | 6.60-6.73 | 2.967 | 2.81865 | 0% |  |  | #DIV/0! | 2.77 | 2.6315 | 6.64% |  |  | #DIV/0! | 2.673 | 2.53935 | 9.909% | 3900 | 5100 | 1.31 | 2.491 | 2.36645 | 16.04% |  |  | #DIV/0! | 4800' | 6700 | 1.4 | 2.242 | 2.1299 | 24.44% |  |  | #DIV/0! |  |  | #DIV/0! | 2.044 | 1.9418 | 31.11% | 5300' | 8100 | 1.53 | 1.967 | 1.86865 | 33.7% | 08.07.21 |  | 0 | 0 | 0 | 0 | 0 | 0
| MRG-028-14-D-Tol | 14 |  |  | #DIV/0! | Trioxan | 5.19-5.31 | 3.499 | 2.97415 | 0% |  |  | #DIV/0! | 3.485 | 2.96225 | 0.4001% |  |  | #DIV/0! | 3.395 | 2.88575 | 2.972% | 2700 | 3300 | 1.22 | 3.211 | 2.72935 | 8.231% |  |  | #DIV/0! | 4100 | 5100 | 1.24 | 3.038 | 2.5823 | 13.18% |  |  | #DIV/0! |  |  | #DIV/0! | 2.713 | 2.30605 | 22.46% | 5500 | 7600 | 1.38 | 2.61 | 2.2185 | 25.41% | 08.07.21 |  | 0 | 0 | 0 | 0 | 0 | 0
| MRG-028-14-D-DMSO | 15 |  |  | #DIV/0! | Anisol | 6.57-6.7 | 2.954 | 2.8063 | 0% |  |  | #DIV/0! | 2.913 | 2.76735 | 1.388% |  |  | #DIV/0! | 2.899 | 2.75405 | 1.862% | 1450*' | 2300 | 1.59 | 2.839 | 2.69705 | 3.893% |  |  | #DIV/0! | 3300*' | 4400 | 1.33 | 2.757 | 2.61915 | 6.669% |  |  | #DIV/0! |  |  | #DIV/0! | 2.626 | 2.4947 | 11.1% | 5000* | 7400 | 1.48 | 2.574 | 2.4453 | 12.86% | 08.07.21 | orange | 1 | 0 | 0 | 0 | 0 | 0
| MRG-029-10-D-DMF | 1 |  |  | #DIV/0! | Anisol | 6.66-6.79 | 3.099 | 2.94405 | 0% |  |  | #DIV/0! | x | #VALUE! | #VALUE! |  |  | #DIV/0! | 1.902 | 1.8069 | 38.63% | 37000 | 50000 | 1.35 | 0.929 | 0.88255 | 70.02% |  |  | #DIV/0! | 46000 | 65000 | 1.41 | 0.272 | 0.2584 | 91.22% |  |  | #DIV/0! |  |  | #DIV/0! | 0.092 | 0.0874 | 97.03% | 59000 | 90000 | 1.53 | 0.097 | 0.09215 | 96.87% | 12.07.21 | händische Zugabe | 0 | 0 | 0 | 0 | 0 | 1
| MRG-029-10-D-DMSO | 2 |  |  | #DIV/0! | Anisol | 6.65-6.8 | 3.017 | 2.86615 | 0% |  |  | #DIV/0! | x | #VALUE! | #VALUE! |  |  | #DIV/0! | 1.426 | 1.3547 | 52.73% | 37000 | 52000 | 1.41 | 0.576 | 0.5472 | 80.91% |  |  | #DIV/0! | 53000 | 75000 | 1.42 | 0.126 | 0.1197 | 95.82% |  |  | #DIV/0! |  |  | #DIV/0! | 0.046 | 0.0437 | 98.48% | 57000 | 82000 | 1.44 | 0.037 | 0.03515 | 98.77% | 12.07.21 | händische Zugabe | 0 | 0 | 0 | 0 | 0 | 1
| MRG-029-10-D-Tol | 3 |  |  | #DIV/0! | Trioxan | 5.11-5.22 | 3.588 | 3.0498 | 0% |  |  | #DIV/0! | x | #VALUE! | #VALUE! |  |  | #DIV/0! | 2.895 | 2.46075 | 19.31% | 30000 | 40000 | 1.33 | 1.763 | 1.49855 | 50.86% |  |  | #DIV/0! | 44000 | 63000 | 1.43 | 0.771 | 0.65535 | 78.51% |  |  | #DIV/0! |  |  | #DIV/0! | 0.254 | 0.2159 | 92.92% | 62000' | 94000 | 1.52 | 0.172 | 0.1462 | 95.21% | 12.07.21 | händische Zugabe, unterfüllt | 1 | 0 | 0 | 0 | 0 | 1
| MRG-029-13-D-DMF | 4 |  |  | #DIV/0! | Anisol | 6.66-6.8 | 2.923 | 2.77685 | 0% |  |  | #DIV/0! | x | #VALUE! | #VALUE! |  |  | #DIV/0! | 1.591 | 1.51145 | 45.57% | 40000 | 64000 | 1.6 | 0.758 | 0.7201 | 74.07% |  |  | #DIV/0! | 34000 | 64000 | 1.88 | 0.259 | 0.24605 | 91.14% |  |  | #DIV/0! |  |  | #DIV/0! | 0.098 | 0.0931 | 96.65% | 24000 | 58000 | 2.42 | 0.053 | 0.05035 | 98.19% | 12.07.21 | trübe Lösung und gelber Niederschlag | 0 | 0 | 1 | 1 | 0 | 0
| MRG-029-13-D-DMSO | 5 |  |  | #DIV/0! | Anisol | 6.54-6.69 | 0.554 | 0.5263 | 0% |  |  | #DIV/0! | x | #VALUE! | #VALUE! |  |  | #DIV/0! | 0.156 | 0.1482 | 71.84% | 18500' | 40000 | 2.16 | 0.073 | 0.06935 | 86.82% |  |  | #DIV/0! | 40000' | 62000 | 1.55 | 0.105 | 0.09975 | 81.05% |  |  | #DIV/0! |  |  | #DIV/0! | 0.03 | 0.0285 | 94.58% | 39000' | 56000 | 1.44 | 0.017 | 0.01615 | 96.93% | 12.07.21 | Entmischung | 0 | 0 | 0 | 0 | 1 | 0.5
| MRG-029-13-D-Tol | 6 |  |  | #DIV/0! | Trioxan | 5.20-5.3 | 3.661 | 3.11185 | 0% |  |  | #DIV/0! | x | #VALUE! | #VALUE! |  |  | #DIV/0! | 3.605 | 3.06425 | 1.53% | 14300 | 18200 | 1.27 | 1.693 | 1.43905 | 53.76% |  |  | #DIV/0! | 15600 | 22000 | 1.41 | 0.732 | 0.6222 | 80.01% |  |  | #DIV/0! |  |  | #DIV/0! | 0.384 | 0.3264 | 89.51% | 13500 | 22000 | 1.63 | 0.304 | 0.2584 | 91.7% | 12.07.21 | bei Erkalten: Eintrübung | 0 | 0 | 1 | 0 | 0 | 0
| MRG-029-15-D-DMF | 7 |  |  | #DIV/0! | Anisol | 3.52-3.63 | 2.695 | 2.695 | 0% |  |  | #DIV/0! | x | x | #VALUE! |  |  | #DIV/0! | 1.249 | 1.249 | 53.65% | 8400 | 13300 | 1.58 | 0.585 | 0.585 | 78.29% |  |  | #DIV/0! | 7400 | 14300 | 1.93 | 0.276 | 0.276 | 89.76% |  |  | #DIV/0! |  |  | #DIV/0! | 0.134 | 0.134 | 95.03% | 6300 | 14600 | 2.32 | 0.097 | 0.097 | 96.4% | 12.07.21 |  | 0 | 0 | 0 | 0 | 0 | 0
| MRG-029-15-D-DMSO | 8 |  |  | #DIV/0! | Anisol | 3.50-3.59 | 2.695 | 2.695 | 0% |  |  | #DIV/0! | x | x | #VALUE! |  |  | #DIV/0! | 0.619 | 0.619 | 77.03% | 15700' | 19300 | 1.23 | 0.284 | 0.284 | 89.46% |  |  | #DIV/0! | 16700' | 21000 | 1.26 | 0.138 | 0.138 | 94.88% |  |  | #DIV/0! |  |  | #DIV/0! | 0.076 | 0.076 | 97.18% | 18100' | 22000 | 1.22 | 0.058 | 0.058 | 97.85% | 12.07.21 |  | 0 | 0 | 0 | 0 | 0 | 0
| MRG-029-15-D-Tol | 9 |  |  | #DIV/0! | Anisol | 3.90-4.0 | 2.76 | 2.76 | 0% |  |  | #DIV/0! | x | x | #VALUE! |  |  | #DIV/0! | 2.353 | 2.353 | 14.75% | 8700 | 11300 | 1.3 | 1.194 | 1.194 | 56.74% |  |  | #DIV/0! | 9600 | 15000 | 1.56 | 0.58 | 0.58 | 78.99% |  |  | #DIV/0! |  |  | #DIV/0! | 0.306 | 0.306 | 88.91% | 9200 | 17100 | 1.86 | 0.245 | 0.245 | 91.12% | 12.07.21 |  | 0 | 0 | 0 | 0 | 0 | 0
| MRG-029-12-D-DMF | 10 |  |  | #DIV/0! | Anisol | 6.63-6.77 | 2.876 | 2.7322 | 0% |  |  | #DIV/0! | x | #VALUE! | #VALUE! |  |  | #DIV/0! | 1.726 | 1.6397 | 39.99% | 8400 | 12400 | 1.48 | 0.889 | 0.84455 | 69.09% |  |  | #DIV/0! | 8300 | 14100 | 1.7 | 0.466 | 0.4427 | 83.8% |  |  | #DIV/0! |  |  | #DIV/0! | 0.246 | 0.2337 | 91.45% | 6700 | 14500 | 2.16 | 0.186 | 0.1767 | 93.53% | 12.07.21 |  | 0 | 0 | 0 | 0 | 0 | 0
| MRG-029-12-D-DMSO | 11 |  |  | #DIV/0! | Anisol | 6.57-6.69 | 2.876 | 2.7322 | 0% |  |  | #DIV/0! | x | #VALUE! | #VALUE! |  |  | #DIV/0! | 1.235 | 1.17325 | 57.06% | 22000' | 29400 | 1.34 | 0.862 | 0.8189 | 70.03% |  |  | #DIV/0! | 21800' | 39000 | 1.79 | 0.482 | 0.4579 | 83.24% |  |  | #DIV/0! |  |  | #DIV/0! | 0.238 | 0.2261 | 91.72% | 20000' | 42000 | 2.1 | 0.181 | 0.17195 | 93.71% | 12.07.21 | trübe Lösung und gelbe Haube | 0 | 0 | 1 | 0 | 1 | 0
| MRG-029-12-D-Tol | 12 |  |  | #DIV/0! | Trioxan | 5.20-5.32 | 3.479 | 2.95715 | 0% |  |  | #DIV/0! | x | #VALUE! | #VALUE! |  |  | #DIV/0! | 3.491 | 2.96735 | -0.3449% | 5400 | 6800 | 1.26 | 2.42 | 2.057 | 30.44% |  |  | #DIV/0! | 9500 | 12800 | 1.35 | 1.305 | 1.10925 | 62.49% |  |  | #DIV/0! |  |  | #DIV/0! | 0.716 | 0.6086 | 79.42% | 8300 | 15700 | 1.89 | 0.567 | 0.48195 | 83.7% | 12.07.21 | bei Erkalten: Eintrübung | 0 | 0 | 1 | 0 | 0 | 0
| MRG-029-26-D-DMF | 13 |  |  | #DIV/0! | Anisol | 3.50-3.65 | 2.327 | 2.327 | 0% |  |  | #DIV/0! | x | x | #VALUE! |  |  | #DIV/0! | 0.597 | 0.597 | 74.34% | x | x | #VALUE! | 0.607 | 0.607 | 73.91% |  |  | #DIV/0! | x | x | #VALUE! | 0.234 | 0.234 | 89.94% |  |  | #DIV/0! |  |  | #DIV/0! | 0.071 | 0.071 | 96.95% | x | x | #VALUE! | 0.106 | 0.106 | 95.44% | 12.07.21 |  | 0 | 0 | 0 | 0 | 0 | 0
| MRG-029-26-D-DMSO | 14 |  |  | #DIV/0! | Anisol | 3.46-3.64 | 2.171 | 2.171 | 0% |  |  | #DIV/0! | x | x | #VALUE! |  |  | #DIV/0! | 0.168 | 0.168 | 92.26% | x | x | #VALUE! | 0.053 | 0.053 | 97.56% |  |  | #DIV/0! | x | x | #VALUE! | 0.025 | 0.025 | 98.85% |  |  | #DIV/0! |  |  | #DIV/0! | 0.006 | 0.006 | 99.72% | x | x | #VALUE! | 0.011 | 0.011 | 99.49% | 12.07.21 |  | 0 | 0 | 0 | 0 | 0 | 0
| MRG-029-26-D-Tol | 15 |  |  | #DIV/0! |  |  |  | 0 | 0% |  |  | #DIV/0! |  | 0 | #DIV/0! |  |  | #DIV/0! |  | 0 | #DIV/0! |  |  | #DIV/0! |  | 0 | #DIV/0! |  |  | #DIV/0! |  |  | #DIV/0! |  | 0 | #DIV/0! |  |  | #DIV/0! |  |  | #DIV/0! |  | 0 | #DIV/0! |  |  | #DIV/0! |  | 0 | #DIV/0! |  |  | 0 | 0 | 0 | 0 | 0
| MRG-030-16-D-DMF | 1 |  |  | #DIV/0! | Anisol | 6.66-6.80 | 3.106 | 2.9507 | 0% |  |  | #DIV/0! | 1.259 | 1.19605 | 59.47% |  |  | #DIV/0! | 0.592 | 0.5624 | 80.94% | 25000 | 37000 | 1.48 | 0.299 | 0.28405 | 90.37% |  |  | #DIV/0! | 25000 | 38000 | 1.52 | 0.163 | 0.15485 | 94.75% |  |  | #DIV/0! |  |  | #DIV/0! | 0.094 | 0.0893 | 96.97% | 25000 | 38000 | 1.52 | 0.08 | 0.076 | 97.42% | 19.07.21 | händische Zugabe | 0 | 0 | 0 | 0 | 0 | 0.5
| MRG-030-16-D-DMSO | 2 |  |  | #DIV/0! | Anisol | 6.64-6.78 | 2.885 | 2.74075 | 0% |  |  | #DIV/0! | 0.492 | 0.4674 | 82.95% |  |  | #DIV/0! | 0.222 | 0.2109 | 92.31% | 30000 | 45000 | 1.5 | 0.127 | 0.12065 | 95.6% |  |  | #DIV/0! | 31000' | 47000 | 1.52 | 0.065 | 0.06175 | 97.75% |  |  | #DIV/0! |  |  | #DIV/0! | 0.049 | 0.04655 | 98.3% | 30000' | 47000 | 1.57 | 0.047 | 0.04465 | 98.37% | 19.07.21 | händische Zugabe | 0 | 0 | 0 | 0 | 0 | 0.5
| MRG-030-16-D-Tol | 3 |  |  | #DIV/0! | Trioxan | 5.13-5.24 | 3.601 | 3.06085 | 0% |  |  | #DIV/0! | 2.199 | 1.86915 | 38.93% |  |  | #DIV/0! | 0.962 | 0.8177 | 73.29% | 27000 | 38000 | 1.41 | 0.427 | 0.36295 | 88.14% |  |  | #DIV/0! | 27000 | 40000 | 1.48 | 0.215 | 0.18275 | 94.03% |  |  | #DIV/0! |  |  | #DIV/0! | 0.117 | 0.09945 | 96.75% | 28000 | 43000 | 1.54 | 0.098 | 0.0833 | 97.28% | 19.07.21 | händische Zugabe | 0 | 0 | 0 | 0 | 0 | 0.5
| MRG-030-2-D-DMF | 4 |  |  | #DIV/0! | Anisol | 3.51-3.67 | 2.593 | 2.593 | 0% |  |  | #DIV/0! | 2.561 | 2.561 | 1.234% |  |  | #DIV/0! | 2.553 | 2.553 | 1.543% | 1690 | 1950 | 1.15 | 2.358 | 2.358 | 9.063% |  |  | #DIV/0! | 3100 | 3600 | 1.16 | 2.098 | 2.098 | 19.09% |  |  | #DIV/0! |  |  | #DIV/0! | 1.818 | 1.818 | 29.89% | 5700 | 7100 | 1.25 | 1.689 | 1.689 | 34.86% | 19.07.21 | neue Chemikalie (entstabilisiert am 19.07.21) | 0 | 0 | 0 | 0 | 0 | 0
| MRG-030-2-D-DMSO | 5 |  |  | #DIV/0! | Anisol | 3.46-3.6 | 2.704 | 2.704 | 0% |  |  | #DIV/0! | 2.652 | 2.652 | 1.923% |  |  | #DIV/0! | 2.563 | 2.563 | 5.214% | 2600 | 2900 | 1.12 | 2.447 | 2.447 | 9.504% |  |  | #DIV/0! | 4600 | 5000 | 1.09 | 2.143 | 2.143 | 20.75% |  |  | #DIV/0! |  |  | #DIV/0! | 1.829 | 1.829 | 32.36% | 7800 | 8600 | 1.1 | 1.671 | 1.671 | 38.2% | 19.07.21 | neue Chemikalie (entstabilisiert am 19.07.21), nach Erkalten: Eintrübung | 0 | 0 | 0 | 0 | 0 | 0
| MRG-030-2-D-Tol | 6 |  |  | #DIV/0! | Anisol | 3.96 | 2.758 | 2.758 | 0% |  |  | #DIV/0! | 2.736 | 2.736 | 0.7977% |  |  | #DIV/0! | 2.707 | 2.707 | 1.849% | 1100 | 1240 | 1.13 | 2.645 | 2.645 | 4.097% |  |  | #DIV/0! | 1930 | 2300 | 1.19 | 2.503 | 2.503 | 9.246% |  |  | #DIV/0! |  |  | #DIV/0! | 2.278 | 2.278 | 17.4% | 4000 | 4800 | 1.2 | 2.159 | 2.159 | 21.72% | 19.07.21 | neue Chemikalie (entstabilisiert am 19.07.21) | 0 | 0 | 0 | 0 | 0 | 0
| MRG-030-20-D-DMF | 7 |  |  | #DIV/0! | Anisol | 3.55 | 2.665 | 2.665 | 0% |  |  | #DIV/0! | 2.655 | 2.655 | 0.3752% |  |  | #DIV/0! | 2.684 | 2.684 | -0.7129% | 270*' | 290 | 1.07 | 2.67 | 2.67 | -0.1876% |  |  | #DIV/0! | 270*' | 290 | 1.07 | 2.68 | 2.68 | -0.5629% |  |  | #DIV/0! |  |  | #DIV/0! | 2.674 | 2.674 | -0.3377% | 260*' | 280 | 1.08 | 2.678 | 2.678 | -0.4878% | 19.07.21 |  | 0 | 0 | 0 | 0 | 0 | 0
| MRG-030-20-D-DMSO | 8 |  |  | #DIV/0! | Anisol | 3.52 | 2.76 | 2.76 | 0% |  |  | #DIV/0! | 2.793 | 2.793 | -1.196% |  |  | #DIV/0! | 2.777 | 2.777 | -0.6159% | 280*' | 290 | 1.04 | 2.83 | 2.83 | -2.536% |  |  | #DIV/0! | 290*' | 310 | 1.07 | 2.861 | 2.861 | -3.659% |  |  | #DIV/0! |  |  | #DIV/0! | 2.906 | 2.906 | -5.29% | 310*' | 320 | 1.03 | 2.914 | 2.914 | -5.58% | 19.07.21 |  | 0 | 0 | 0 | 0 | 0 | 0
| MRG-030-20-D-Tol | 9 |  |  | #DIV/0! | Anisol | 3.93 | 2.734 | 2.734 | 0% |  |  | #DIV/0! | 2.73 | 2.73 | 0.1463% |  |  | #DIV/0! | 2.734 | 2.734 | 0% | 270*' | 290 | 1.07 | 2.725 | 2.725 | 0.3292% |  |  | #DIV/0! | 280*' | 300 | 1.07 | 2.721 | 2.721 | 0.4755% |  |  | #DIV/0! |  |  | #DIV/0! | 2.695 | 2.695 | 1.426% | 290*' | 310 | 1.07 | 2.695 | 2.695 | 1.426% | 19.07.21 |  | 0 | 0 | 0 | 0 | 0 | 0
| MRG-030-25-D-DMF | 10 |  |  | #DIV/0! | Anisol | 3.55 | 2.699 | 2.699 | 0% |  |  | #DIV/0! | 2.022 | 2.022 | 25.08% |  |  | #DIV/0! | 1.707 | 1.707 | 36.75% | 9700 | 13500 | 1.39 | 0.474 | 0.474 | 82.44% |  |  | #DIV/0! | 10100 | 14600 | 1.45 | 0.627 | 0.627 | 76.77% |  |  | #DIV/0! |  |  | #DIV/0! | 0.1 | 0.1 | 96.29% | 9700 | 14900 | 1.54 | 0.114 | 0.114 | 95.78% | 19.07.21 |  | 0 | 0 | 0 | 0 | 0 | 0
| MRG-030-25-D-DMSO | 11 |  |  | #DIV/0! | Anisol | 3.44-3.59 | 2.697 | 2.697 | 0% |  |  | #DIV/0! | 0.296 | 0.296 | 89.02% |  |  | #DIV/0! | 0.263 | 0.263 | 90.25% | 16800' | 18800 | 1.12 | 0.054 | 0.054 | 98% |  |  | #DIV/0! | 17200' | 19000 | 1.1 | 0.027 | 0.027 | 99% |  |  | #DIV/0! |  |  | #DIV/0! | 0.025 | 0.025 | 99.07% | 16000' | 18200 | 1.14 | 0.018 | 0.018 | 99.33% | 19.07.21 |  | 0 | 0 | 0 | 0 | 0 | 0
| MRG-030-25-D-Tol | 12 |  |  | #DIV/0! | Anisol | 3.83-4.05 | 2.653 | 2.653 | 0% |  |  | #DIV/0! | 1.494 | 1.494 | 43.69% |  |  | #DIV/0! | 0.653 | 0.653 | 75.39% | 12900 | 15800 | 1.22 | 0.19 | 0.19 | 92.84% |  |  | #DIV/0! | 13300 | 16600 | 1.25 | 0.076 | 0.076 | 97.14% |  |  | #DIV/0! |  |  | #DIV/0! | 0.058 | 0.058 | 97.81% | 13000 | 17100 | 1.32 | 0.024 | 0.024 | 99.1% | 19.07.21 |  | 0 | 0 | 0 | 0 | 0 | 0
| MRG-030-21-D-DMF | 13 |  |  | #DIV/0! | Anisol | 3.51-3.66 | 2.156 | 2.156 | 0% |  |  | #DIV/0! | 2.091 | 2.091 | 3.015% |  |  | #DIV/0! | 2.059 | 2.059 | 4.499% | x | x | #VALUE! | 1.81 | 1.81 | 16.05% |  |  | #DIV/0! | x | x | #VALUE! | 1.591 | 1.591 | 26.21% |  |  | #DIV/0! |  |  | #DIV/0! | 1.219 | 1.219 | 43.46% | x | x | #VALUE! | 1.147 | 1.147 | 46.8% | 19.07.21 |  | 0 | 0 | 0 | 0 | 0 | 0
| MRG-030-21-D-DMSO | 14 |  |  | #DIV/0! | Anisol | 3.43-3.54 | 2.121 | 2.121 | 0% |  |  | #DIV/0! | 2.053 | 2.053 | 3.206% |  |  | #DIV/0! | 1.951 | 1.951 | 8.015% | x | x | #VALUE! | 1.747 | 1.747 | 17.63% |  |  | #DIV/0! | x | x | #VALUE! | 1.362 | 1.362 | 35.79% |  |  | #DIV/0! |  |  | #DIV/0! | 0.988 | 0.988 | 53.42% | x | x | #VALUE! | 0.852 | 0.852 | 59.83% | 19.07.21 |  | 0 | 0 | 0 | 0 | 0 | 0
| MRG-030-21-D-Tol | 15 |  |  | #DIV/0! |  |  |  | 0 | 0% |  |  | #DIV/0! |  | 0 | #DIV/0! |  |  | #DIV/0! |  | 0 | #DIV/0! |  |  | #DIV/0! |  | 0 | #DIV/0! |  |  | #DIV/0! |  |  | #DIV/0! |  | 0 | #DIV/0! |  |  | #DIV/0! |  |  | #DIV/0! |  | 0 | #DIV/0! |  |  | #DIV/0! |  | 0 | #DIV/0! |  | nicht löslich | 0 | 0 | 0 | 0 | 0
| SEC-Proben aus Reaktor 1-7 verunglückt--> keine Auswertung dieser möglich; außerdem Reaktoren 2,4,6,8,10,12,14: NMR-Proben ab 15 h nicht mehr genommen (verstopfte Nadel) |  |  |  | #DIV/0! |  |  |  | 0 | 0% |  |  | #DIV/0! |  | 0 | #DIV/0! |  |  | #DIV/0! |  | 0 | #DIV/0! |  |  | #DIV/0! |  | 0 | #DIV/0! |  |  | #DIV/0! |  |  | #DIV/0! |  | 0 | #DIV/0! |  |  | #DIV/0! |  |  | #DIV/0! |  | 0 | #DIV/0! |  |  | #DIV/0! |  | 0 | #DIV/0! |  |  | 0 | 0 | 0 | 0 | 0
| MRG-031-1-J-DMSO | 1 |  |  | #DIV/0! | Anisol | 3.54 | 2.546 | 2.546 | 0% |  |  | #DIV/0! | 2.482 | 2.482 | 2.514% |  |  | #DIV/0! | 2.4 | 2.4 | 5.734% |  |  | #DIV/0! | 2.279 | 2.279 | 10.49% |  |  | #DIV/0! |  |  | #DIV/0! | 2.127 | 2.127 | 16.46% |  |  | #DIV/0! |  |  | #DIV/0! | 1.927 | 1.927 | 24.31% |  |  | #DIV/0! | 1.838 | 1.838 | 27.81% | 21.07.21 | weißer Niederschlag, trübe Lösung | 0 | 0 | 1 | 1 | 0 | 0
| MRG-031-1-J-DMF | 2 |  |  | #DIV/0! | Anisol | 3.55-3.67 | 2.436 | 2.436 | 0% |  |  | #DIV/0! | 2.414 | 2.414 | 0.9031% |  |  | #DIV/0! | 2.294 | 2.294 | 5.829% |  |  | #DIV/0! | 2.176 | 2.176 | 10.67% |  |  | #DIV/0! |  |  | #DIV/0! | 1.9 | 1.9 | 22% |  |  | #DIV/0! |  |  | #DIV/0! | x | x | #VALUE! |  |  | #DIV/0! | x | x | #VALUE! | 21.07.21 |  | 0 | 0 | 0 | 0 | 0 | 0
| MRG-031-1-J-Tol | 3 |  |  | #DIV/0! | Anisol | 3.97 | 2.619 | 2.619 | 0% |  |  | #DIV/0! | 2.56 | 2.56 | 2.253% |  |  | #DIV/0! | 2.535 | 2.535 | 3.207% |  |  | #DIV/0! | 2.457 | 2.457 | 6.186% |  |  | #DIV/0! |  |  | #DIV/0! | 2.341 | 2.341 | 10.61% |  |  | #DIV/0! |  |  | #DIV/0! | 2.191 | 2.191 | 16.34% |  |  | #DIV/0! | 2.079 | 2.079 | 20.62% | 21.07.21 |  | 0 | 0 | 0 | 0 | 0 | 0
| MRG-031-6-J-DMSO | 4 |  |  | #DIV/0! | Anisol | 6.59-6.73 | 2.921 | 2.77495 | 0% |  |  | #DIV/0! | 2.612 | 2.4814 | 10.58% |  |  | #DIV/0! | 2.361 | 2.24295 | 19.17% |  |  | #DIV/0! | 1.953 | 1.85535 | 33.14% |  |  | #DIV/0! |  |  | #DIV/0! | x | #VALUE! | #VALUE! |  |  | #DIV/0! |  |  | #DIV/0! | x | #VALUE! | #VALUE! |  |  | #DIV/0! | x | #VALUE! | #VALUE! | 21.07.21 | 2 cm hohe Haube (durchgeliert) | 0 | 0 | 0 | 0 | 1 | 0
| MRG-031-6-J-DMF | 5 |  |  | #DIV/0! | Anisol | 6.61-6.76 | 2.906 | 2.7607 | 0% |  |  | #DIV/0! | 2.412 | 2.2914 | 17% |  |  | #DIV/0! | 2.059 | 1.95605 | 29.15% |  |  | #DIV/0! | 1.514 | 1.4383 | 47.9% |  |  | #DIV/0! |  |  | #DIV/0! | 0.833 | 0.79135 | 71.34% |  |  | #DIV/0! |  |  | #DIV/0! | 0.37 | 0.3515 | 87.27% |  |  | #DIV/0! | 0.254 | 0.2413 | 91.26% | 21.07.21 | leicht unterfüllt | 0.5 | 0 | 0 | 0 | 0 | 0.5
| MRG-031-6-J-Tol | 6 |  |  | #DIV/0! | Trioxan | 5.19-5.35 | 3.513 | 2.98605 | 0% |  |  | #DIV/0! | 3.039 | 2.58315 | 13.49% |  |  | #DIV/0! | 2.796 | 2.3766 | 20.41% |  |  | #DIV/0! | 2.306 | 1.9601 | 34.36% |  |  | #DIV/0! |  |  | #DIV/0! | x | #VALUE! | #VALUE! |  |  | #DIV/0! |  |  | #DIV/0! | x | #VALUE! | #VALUE! |  |  | #DIV/0! | x | #VALUE! | #VALUE! | 21.07.21 |  | 0 | 0 | 0 | 0 | 0 | 0
| MRG-031-12-J-DMSO | 7 |  |  | #DIV/0! | Anisol | 6.58-6.72 | 2.77 | 2.6315 | 0% |  |  | #DIV/0! | 2.197 | 2.08715 | 20.69% |  |  | #DIV/0! | 1.805 | 1.71475 | 34.84% |  |  | #DIV/0! | 1.215 | 1.15425 | 56.14% |  |  | #DIV/0! |  |  | #DIV/0! | 0.609 | 0.57855 | 78.01% |  |  | #DIV/0! |  |  | #DIV/0! | 0.259 | 0.24605 | 90.65% |  |  | #DIV/0! | 0.186 | 0.1767 | 93.29% | 21.07.21 | weiße, feste Haube | 0 | 0 | 0 | 0 | 1 | 0.5
| MRG-031-12-J-DMF | 8 |  |  | #DIV/0! | Anisol | 6.62-6.77 | 2.832 | 2.6904 | 0% |  |  | #DIV/0! | 1.545 | 1.46775 | 45.44% |  |  | #DIV/0! | 1.088 | 1.0336 | 61.58% |  |  | #DIV/0! | 0.632 | 0.6004 | 77.68% |  |  | #DIV/0! |  |  | #DIV/0! | x | #VALUE! | #VALUE! |  |  | #DIV/0! |  |  | #DIV/0! | x | #VALUE! | #VALUE! |  |  | #DIV/0! | x | #VALUE! | #VALUE! | 21.07.21 |  | 0 | 0 | 0 | 0 | 0 | 0
| MRG-031-12-J-Tol | 9 |  |  | #DIV/0! | Trioxan | 5.17-5.37 | 3.435 | 2.91975 | 0% |  |  | #DIV/0! | 2.622 | 2.2287 | 23.67% |  |  | #DIV/0! | 2.063 | 1.75355 | 39.94% |  |  | #DIV/0! | 1.526 | 1.2971 | 55.57% |  |  | #DIV/0! |  |  | #DIV/0! | 1.471 | 1.25035 | 57.18% |  |  | #DIV/0! |  |  | #DIV/0! | x | #VALUE! | #VALUE! |  |  | #DIV/0! | x | #VALUE! | #VALUE! | 21.07.21 | sehr stark unterfüllt | 2 | 0 | 0 | 0 | 0 | /
| MRG-031-20-J-DMSO | 10 |  |  | #DIV/0! | Anisol | 3.44-3.57 | 2.648 | 2.648 | 0% |  |  | #DIV/0! | 2.625 | 2.625 | 0.8686% |  |  | #DIV/0! | 2.735 | 2.735 | -3.285% |  |  | #DIV/0! | 2.72 | 2.72 | -2.719% |  |  | #DIV/0! |  |  | #DIV/0! | x | x | #VALUE! |  |  | #DIV/0! |  |  | #DIV/0! | x | x | #VALUE! |  |  | #DIV/0! | x | x | #VALUE! | 21.07.21 | gelblich | 0 | 0.5 | 0 | 0 | 0 | 0
| MRG-031-20-J-DMF | 11 |  |  | #DIV/0! | Anisol | 3.49-3.61 | 2.602 | 2.602 | 0% |  |  | #DIV/0! | x | x | #VALUE! |  |  | #DIV/0! | 2.62 | 2.62 | -0.6918% |  |  | #DIV/0! | 2.581 | 2.581 | 0.8071% |  |  | #DIV/0! |  |  | #DIV/0! | 2.621 | 2.621 | -0.7302% |  |  | #DIV/0! |  |  | #DIV/0! | 2.648 | 2.648 | -1.768% |  |  | #DIV/0! | 2.649 | 2.649 | -1.806% | 21.07.21 | gelb | 0 | 0.5 | 0 | 0 | 0 | 0
| MRG-031-20-J-Tol | 12 |  |  | #DIV/0! | Anisol | 3.85-3.99 | 2.635 | 2.635 | 0% |  |  | #DIV/0! | 2.666 | 2.666 | -1.176% |  |  | #DIV/0! | 2.639 | 2.639 | -0.1518% |  |  | #DIV/0! | 2.659 | 2.659 | -0.9108% |  |  | #DIV/0! |  |  | #DIV/0! | x | x | #VALUE! |  |  | #DIV/0! |  |  | #DIV/0! | x | x | #VALUE! |  |  | #DIV/0! | x | x | #VALUE! | 21.07.21 | gelblich | 0 | 0.5 | 0 | 0 | 0 | 0
| MRG-031-25-J-DMSO | 13 |  |  | #DIV/0! | Anisol | 3.44-3.56 | 2.642 | 2.642 | 0% |  |  | #DIV/0! | 0.259 | 0.259 | 90.2% |  |  | #DIV/0! | 0.08 | 0.08 | 96.97% |  |  | #DIV/0! | x | x | #VALUE! |  |  | #DIV/0! |  |  | #DIV/0! | x | x | #VALUE! |  |  | #DIV/0! |  |  | #DIV/0! | x | x | #VALUE! |  |  | #DIV/0! | x | x | #VALUE! | 21.07.21 | ab 1h NMR nicht mehr auswertbar | 0 | 0 | 0 | 0 | 0 | 0
| MRG-031-25-J-DMF | 14 |  |  | #DIV/0! | Anisol | 3.43-3.62 | 2.516 | 2.516 | 0% |  |  | #DIV/0! | 0.65 | 0.65 | 74.17% |  |  | #DIV/0! | 0.355 | 0.355 | 85.89% |  |  | #DIV/0! | 0.121 | 0.121 | 95.19% |  |  | #DIV/0! |  |  | #DIV/0! | x | x | #VALUE! |  |  | #DIV/0! |  |  | #DIV/0! | x | x | #VALUE! |  |  | #DIV/0! | x | x | #VALUE! | 21.07.21 |  | 0 | 0 | 0 | 0 | 0 | 0
| MRG-031-25-J-Tol | 15 |  |  | #DIV/0! | Anisol | 3.88-3.99 | 2.566 | 2.566 | 0% |  |  | #DIV/0! | 1.555 | 1.555 | 39.4% |  |  | #DIV/0! | 1.324 | 1.324 | 48.4% |  |  | #DIV/0! | 0.558 | 0.558 | 78.25% |  |  | #DIV/0! |  |  | #DIV/0! | 0.224 | 0.224 | 91.27% |  |  | #DIV/0! |  |  | #DIV/0! | 0.109 | 0.109 | 95.75% |  |  | #DIV/0! | 0.057 | 0.057 | 97.78% | 21.07.21 |  | 0 | 0 | 0 | 0 | 0 | 0
| keine 4h-Probennahme, 6h Probennahme erst bei 6h20 min gestartet |  |  |  | #DIV/0! |  |  |  | 0 | 0% |  |  | #DIV/0! |  | 0 | #DIV/0! |  |  | #DIV/0! |  | 0 | #DIV/0! |  |  | #DIV/0! |  | 0 | #DIV/0! |  |  | #DIV/0! |  |  | #DIV/0! |  | 0 | #DIV/0! |  |  | #DIV/0! |  |  | #DIV/0! |  | 0 | #DIV/0! |  |  | #DIV/0! |  | 0 | #DIV/0! |  |  | 0 | 0 | 0 | 0 | 0
| MRG-032-4-J-DMSO | 1 |  |  | #DIV/0! | Anisol | 3.55 | 2.683 | 2.683 | 0% |  |  | #DIV/0! | 2.628 | 2.628 | 2.05% |  |  | #DIV/0! | 2.579 | 2.579 | 3.876% | x | x | #VALUE! | x | x | #VALUE! |  |  | #DIV/0! | 39000' | 64000 | 1.64 | 2.279 | 2.279 | 15.06% |  |  | #DIV/0! |  |  | #DIV/0! | 1.88 | 1.88 | 29.93% | 38000' | 87000 | 2.29 | 1.59 | 1.59 | 40.74% | 22.07.21 | sehr trüb | 0 | 0 | 1 | 0 | 0 | 0
| MRG-032-4-J-DMF | 2 |  |  | #DIV/0! | Anisol | 3.53 | 2.596 | 2.596 | 0% |  |  | #DIV/0! | 2.56 | 2.56 | 1.387% |  |  | #DIV/0! | 2.52 | 2.52 | 2.928% | x | x | #VALUE! | x | x | #VALUE! |  |  | #DIV/0! | 2300 | 3200 | 1.39 | 2.313 | 2.313 | 10.9% |  |  | #DIV/0! |  |  | #DIV/0! | 2.066 | 2.066 | 20.42% | 2300 | 3300 | 1.43 | 2.016 | 2.016 | 22.34% | 22.07.21 |  | 0 | 0 | 0 | 0 | 0 | 0
| MRG-032-4-J-Tol | 3 |  |  | #DIV/0! | Anisol | 3.97 | 2.746 | 2.746 | 0% |  |  | #DIV/0! | 2.671 | 2.671 | 2.731% |  |  | #DIV/0! | 2.64 | 2.64 | 3.86% | x | x | #VALUE! | x | x | #VALUE! |  |  | #DIV/0! | 20000 | 31000 | 1.55 | 2.414 | 2.414 | 12.09% |  |  | #DIV/0! |  |  | #DIV/0! | 2.21 | 2.21 | 19.52% | 20000 | 30000 | 1.5 | 2.101 | 2.101 | 23.49% | 22.07.21 |  | 0 | 0 | 0 | 0 | 0 | 0
| MRG-032-3-J-DMSO | 4 |  |  | #DIV/0! | Anisol | 3.48 | 2.794 | 2.794 | 0% |  |  | #DIV/0! | 2.645 | 2.645 | 5.333% |  |  | #DIV/0! | 2.507 | 2.507 | 10.27% | x | x | #VALUE! | x | x | #VALUE! |  |  | #DIV/0! |  |  | #DIV/0! | 2.06 | 2.06 | 26.27% |  |  | #DIV/0! |  |  | #DIV/0! | 1.736 | 1.736 | 37.87% | 2600' | 6700 | 2.58 | 1.553 | 1.553 | 44.42% | 22.07.21 | vor Start Reaktion: trüb, nach Reaktion: weißer viskoser Niederschlag, trübe Lösung | 0 | 0 | 1 | 1 | 0 | 0
| MRG-032-3-J-DMF | 5 |  |  | #DIV/0! | Anisol | 3.57 | 2.682 | 2.682 | 0% |  |  | #DIV/0! | 2.554 | 2.554 | 4.773% |  |  | #DIV/0! | 2.46 | 2.46 | 8.277% | x | x | #VALUE! | x | x | #VALUE! |  |  | #DIV/0! | 2700 | 3200 | 1.19 | 2.215 | 2.215 | 17.41% |  |  | #DIV/0! |  |  | #DIV/0! | 1.734 | 1.734 | 35.35% | 3700 | 5500 | 1.49 | 1.572 | 1.572 | 41.39% | 22.07.21 | vor Start Reaktion: trüb | 0 | 0 | 1 | 0 | 0 | 0
| MRG-032-3-J-Tol | 6 |  |  | #DIV/0! | Anisol | 3.90-4.02 | 2.666 | 2.666 | 0% |  |  | #DIV/0! | 2.582 | 2.582 | 3.151% |  |  | #DIV/0! | 2.524 | 2.524 | 5.326% | x | x | #VALUE! | x | x | #VALUE! |  |  | #DIV/0! | 3900 | 5600 | 1.44 | 2.205 | 2.205 | 17.29% |  |  | #DIV/0! |  |  | #DIV/0! | 1.965 | 1.965 | 26.29% | 2800 | 4200 | 1.5 | 1.81 | 1.81 | 32.11% | 22.07.21 |  | 0 | 0 | 0 | 0 | 0 | 0
| MRG-032-5-J-DMSO | 7 |  |  | #DIV/0! | Anisol | 6.55-6.69 | 2.355 | 2.23725 | 0% |  |  | #DIV/0! | 1.873 | 1.77935 | 20.47% |  |  | #DIV/0! | 1.597 | 1.51715 | 32.19% | x | x | #VALUE! | x | #VALUE! | #VALUE! |  |  | #DIV/0! | 92000 | 160000 | 1.74 | 0.711 | 0.67545 | 69.81% |  |  | #DIV/0! |  |  | #DIV/0! | 0.388 | 0.3686 | 83.52% | 57000 | 100000 | 1.75 | 0.289 | 0.27455 | 87.73% | 22.07.21 |  | 0 | 0 | 0 | 0 | 0 | 0
| MRG-032-5-J-DMF | 8 |  |  | #DIV/0! | Anisol | 6.58-6.74 | 2.483 | 2.35885 | 0% |  |  | #DIV/0! | 2.13 | 2.0235 | 14.22% |  |  | #DIV/0! | 1.914 | 1.8183 | 22.92% | x | x | #VALUE! | x | #VALUE! | #VALUE! |  |  | #DIV/0! | 52000 | 89000 | 1.71 | 1.004 | 0.9538 | 59.57% |  |  | #DIV/0! |  |  | #DIV/0! | 0.533 | 0.50635 | 78.53% | 34000 | 69000 | 2.03 | 0.36 | 0.342 | 85.5% | 22.07.21 |  | 0 | 0 | 0 | 0 | 0 | 0
| MRG-032-5-J-Tol | 9 |  |  | #DIV/0! | Trioxan | 5.21-5.34 | 3.098 | 2.6333 | 0% |  |  | #DIV/0! | 2.837 | 2.41145 | 8.425% |  |  | #DIV/0! | 2.758 | 2.3443 | 10.97% | x | x | #VALUE! | x | #VALUE! | #VALUE! |  |  | #DIV/0! | 50000 | 98000 | 1.96 | 1.955 | 1.66175 | 36.89% |  |  | #DIV/0! |  |  | #DIV/0! | 1.521 | 1.29285 | 50.9% | x | x | #VALUE! | 1.351 | 1.14835 | 56.39% | 22.07.21 |  | 0 | 0 | 0 | 0 | 0 | 0
| MRG-032-11-J-DMSO | 10 |  |  | #DIV/0! | Anisol | 6.52-6.67 | 1.877 | 1.78315 | 0% |  |  | #DIV/0! | 0.797 | 0.75715 | 57.54% |  |  | #DIV/0! | 0.595 | 0.56525 | 68.3% | x | x | #VALUE! | x | #VALUE! | #VALUE! |  |  | #DIV/0! | 36000 | 77000 | 2.14 | 0.19 | 0.1805 | 89.88% |  |  | #DIV/0! |  |  | #DIV/0! | 0.101 | 0.09595 | 94.62% | 30000 | 74000 | 2.47 | 0.071 | 0.06745 | 96.22% | 22.07.21 |  | 0 | 0 | 0 | 0 | 0 | 0
| MRG-032-11-J-DMF | 11 |  |  | #DIV/0! | Anisol | 6.59-6.74 | 2.188 | 2.0786 | 0% |  |  | #DIV/0! | 1.303 | 1.23785 | 40.45% |  |  | #DIV/0! | 0.967 | 0.91865 | 55.8% | x | x | #VALUE! | x | #VALUE! | #VALUE! |  |  | #DIV/0! | 12900 | 28000 | 2.17 | 0.327 | 0.31065 | 85.05% |  |  | #DIV/0! |  |  | #DIV/0! | 0.185 | 0.17575 | 91.54% | 7600 | 25000 | 3.29 | 0.117 | 0.11115 | 94.65% | 22.07.21 |  | 0 | 0 | 0 | 0 | 0 | 0
| MRG-032-11-J-Tol | 12 |  |  | #DIV/0! | Trioxan | 5.20-5.36 | 2.539 | 2.15815 | 0% |  |  | #DIV/0! | 1.903 | 1.61755 | 25.05% |  |  | #DIV/0! | 1.619 | 1.37615 | 36.23% | x | x | #VALUE! | x | #VALUE! | #VALUE! |  |  | #DIV/0! | 9900 | 21000 | 2.12 | 0.834 | 0.7089 | 67.15% |  |  | #DIV/0! |  |  | #DIV/0! | 0.535 | 0.45475 | 78.93% | 9500 | 21000 | 2.21 | 0.45 | 0.3825 | 82.28% | 22.07.21 |  | 0 | 0 | 0 | 0 | 0 | 0
| MRG-032-7-J-DMSO | 13 |  |  | #DIV/0! | Anisol | 6.52-6.68 | 1.705 | 1.61975 | 0% |  |  | #DIV/0! | 0.189 | 0.17955 | 88.91% |  |  | #DIV/0! | 0.121 | 0.11495 | 92.9% | x | x | #VALUE! | x | #VALUE! | #VALUE! |  |  | #DIV/0! | x | x | #VALUE! | 0.013 | 0.01235 | 99.24% |  |  | #DIV/0! |  |  | #DIV/0! | rauschen | #VALUE! | #VALUE! | x | x | #VALUE! | rauschen | #VALUE! | #VALUE! | 22.07.21 | durchsichtige Haube, Homogenisierung schwierig, bzw. wieder Phasentrennung | 0 | 0 | 0 | 0 | 1 | 0
| MRG-032-7-J-DMF | 14 |  |  | #DIV/0! | Anisol | 6.62-6.78 | 2.985 | 2.83575 | 0% |  |  | #DIV/0! | 2.831 | 2.68945 | 5.159% |  |  | #DIV/0! | 2.665 | 2.53175 | 10.72% | x | x | #VALUE! | x | #VALUE! | #VALUE! |  |  | #DIV/0! | 74000' | 86000 | 1.16 | 1.261 | 1.19795 | 57.76% |  |  | #DIV/0! |  |  | #DIV/0! | 1.056 | 1.0032 | 64.62% | x | x | #VALUE! | rauschen | #VALUE! | #VALUE! | 22.07.21 | durchsichtiger Niederschlag, trübe Lösung | 0 | 0 | 1 | 1 | 0 | 1
| MRG-032-7-J-Tol | 15 |  |  | #DIV/0! | Trioxan | 5.21-5.34 | 3.732 | 3.1722 | 0% |  |  | #DIV/0! | 3.747 | 3.18495 | -0.4019% |  |  | #DIV/0! | 3.801 | 3.23085 | -1.849% | x | x | #VALUE! | x | #VALUE! | #VALUE! |  |  | #DIV/0! | 83000' | 94000 | 1.13 | 2.097 | 1.78245 | 43.81% |  |  | #DIV/0! |  |  | #DIV/0! | 1.477 | 1.25545 | 60.42% | 80000' | 92000 | 1.15 | 1.204 | 1.0234 | 67.74% | 22.07.21 |  | 0 | 0 | 0 | 0 | 0 | 0
ab hier neue Trioxanlösung | [8 empty] | 0 | [6 empty] | #DIV/0! | [5 empty] | #DIV/0! | [5 empty] | #DIV/0! | [8 empty] | #DIV/0! | [8 empty] | #DIV/0! | [5 empty] | #DIV/0!
| MRG-035-10-J-DMF | 1 |  |  | #DIV/0! | Anisol | 6.65-6.81 | 3.002 | 2.8519 | 0% |  |  | #DIV/0! | 0 | 0 | 100% |  |  | #DIV/0! | 0 | 0 | 100% | x | x | #VALUE! | 0 | 0 | 100% |  |  | #DIV/0! | x | x | #VALUE! | 0 | 0 | 100% |  |  | #DIV/0! |  |  | #DIV/0! | 0 | 0 | 100% | x | x | #VALUE! | 0 | 0 | 100% | 27.07.21 | NMR- und SEC-Proben ab 1h nicht gezogen (schon durchgeliert!) | 0 | 0 | 0 | 0 | 0 | 2
| MRG-035-10-J-DMSO | 2 |  |  | #DIV/0! | Anisol | 6.63-6.80 | 3.038 | 2.8861 | 0% |  |  | #DIV/0! | 0 | 0 | 100% |  |  | #DIV/0! | 0 | 0 | 100% | x | x | #VALUE! | 0 | 0 | 100% |  |  | #DIV/0! | x | x | #VALUE! | 0 | 0 | 100% |  |  | #DIV/0! |  |  | #DIV/0! | 0 | 0 | 100% | x | x | #VALUE! | 0 | 0 | 100% | 27.07.21 | NMR- und SEC-Proben ab 1h nicht gezogen (schon durchgeliert!) | 0 | 0 | 0 | 0 | 0 | 2
| MRG-035-10-J-Tol | 3 |  |  | #DIV/0! | Trioxan | 5.11-5.25 | 3.608 | 3.13896 | 0% |  |  | #DIV/0! | 0 | 0 | 100% |  |  | #DIV/0! | 0 | 0 | 100% | x | x | #VALUE! | 0 | 0 | 100% |  |  | #DIV/0! | x | x | #VALUE! | 0 | 0 | 100% |  |  | #DIV/0! |  |  | #DIV/0! | 0 | 0 | 100% | x | x | #VALUE! | 0 | 0 | 100% | 27.07.21 | NMR- und SEC-Proben ab 1h nicht gezogen (schon durchgeliert!) | 0 | 0 | 0 | 0 | 0 | 2
| MRG-035-8-J-DMF | 4 |  |  | #DIV/0! | Anisol | 6.60-6.75 | 2.941 | 2.79395 | 0% |  |  | #DIV/0! | 2.436 | 2.3142 | 17.17% |  |  | #DIV/0! | 2.05 | 1.9475 | 30.3% | 69000 | 123000 | 1.78 | 1.51 | 1.4345 | 48.66% |  |  | #DIV/0! | 54000 | 105000 | 1.94 | 0.886 | 0.8417 | 69.87% |  |  | #DIV/0! |  |  | #DIV/0! | 0.452 | 0.4294 | 84.63% | 45000 | 91000 | 2.02 | 0.325 | 0.30875 | 88.95% | 27.07.21 |  | 0 | 0 | 0 | 0 | 0 | 0
| MRG-035-8-J-DMSO | 5 |  |  | #DIV/0! | Anisol | 6.53-6.68 | 2.958 | 2.8101 | 0% |  |  | #DIV/0! | 2.309 | 2.19355 | 21.94% |  |  | #DIV/0! | 1.825 | 1.73375 | 38.3% | 90000' | 170000 | 1.89 | 1.188 | 1.1286 | 59.84% |  |  | #DIV/0! | 83000' | 163000 | 1.96 | 0.57 | 0.5415 | 80.73% |  |  | #DIV/0! |  |  | #DIV/0! | 0.246 | 0.2337 | 91.68% | 55000' | 138000 | 2.51 | 0.171 | 0.16245 | 94.22% | 27.07.21 |  | 0 | 0 | 0 | 0 | 0 | 2
| MRG-035-8-J-Tol | 6 |  |  | #DIV/0! | Trioxan | 5.21-5.32 | 3.648 | 3.17376 | 0% |  |  | #DIV/0! | 3.026 | 2.63262 | 17.05% |  |  | #DIV/0! | 2.645 | 2.30115 | 27.49% | 68000 | 124000 | 1.82 | 2.032 | 1.76784 | 44.3% |  |  | #DIV/0! | 58000 | 108000 | 1.86 | 1.329 | 1.15623 | 63.57% |  |  | #DIV/0! |  |  | #DIV/0! | 0.741 | 0.64467 | 79.69% | 49000 | 92000 | 1.88 | 0.572 | 0.49764 | 84.32% | 27.07.21 |  | 0 | 0 | 0 | 0 | 0 | 0
| MRG-035-14-J-DMF | 7 |  |  | #DIV/0! | Anisol | 6.55-6.71 | 2.971 | 2.82245 | 0% |  |  | #DIV/0! | 2.495 | 2.37025 | 16.02% |  |  | #DIV/0! | 2.255 | 2.14225 | 24.1% | 6000 | 12000 | 2 | 1.914 | 1.8183 | 35.58% |  |  | #DIV/0! | 5300' | 11300 | 2.13 | 1.602 | 1.5219 | 46.08% |  |  | #DIV/0! |  |  | #DIV/0! | 1.373 | 1.30435 | 53.79% | 4400' | 10300 | 2.34 | 1.312 | 1.2464 | 55.84% | 27.07.21 | nach Reaktion: gelb | 0 | 1 | 0 | 0 | 0 | 0
| MRG-035-14-J-DMSO | 8 |  |  | #DIV/0! | Anisol | 6.55-6.70 | 2.849 | 2.70655 | 0% |  |  | #DIV/0! | 2.366 | 2.2477 | 16.95% |  |  | #DIV/0! | 2.129 | 2.02255 | 25.27% | 7400 | 14700 | 1.99 | 1.849 | 1.75655 | 35.1% |  |  | #DIV/0! | 6800 | 13600 | 2 | 1.582 | 1.5029 | 44.47% |  |  | #DIV/0! |  |  | #DIV/0! | 1.391 | 1.32145 | 51.18% | 5900 | 13100 | 2.22 | 1.336 | 1.2692 | 53.11% | 27.07.21 | nach Reaktion: gelb | 0 | 1 | 0 | 0 | 0 | 0
| MRG-035-14-J-Tol | 9 |  |  | #DIV/0! | Trioxan | 5.18-5.32 | 3.576 | 3.11112 | 0% |  |  | #DIV/0! | 3.407 | 2.96409 | 4.726% |  |  | #DIV/0! | 3.326 | 2.89362 | 6.991% | 7600 | 14500 | 1.91 | 3.048 | 2.65176 | 14.77% |  |  | #DIV/0! | 7400 | 14200 | 1.92 | 2.839 | 2.46993 | 20.61% |  |  | #DIV/0! |  |  | #DIV/0! | 2.543 | 2.21241 | 28.89% | 6100' | 13200 | 2.16 | 2.483 | 2.16021 | 30.56% | 27.07.21 | nach Reaktion: gelb | 0 | 1 | 0 | 0 | 0 | 0
| MRG-035-15-J-DMF | 10 |  |  | #DIV/0! | Anisol | 3.50-3.64 | 2.644 | 2.644 | 0% |  |  | #DIV/0! | 1.069 | 1.069 | 59.57% |  |  | #DIV/0! | 0.681 | 0.681 | 74.24% | 11300 | 35000 | 3.1 | 0.374 | 0.374 | 85.85% |  |  | #DIV/0! | 9200* | 34000 | 3.7 | 0.187 | 0.187 | 92.93% |  |  | #DIV/0! |  |  | #DIV/0! | 0.094 | 0.094 | 96.44% | 7600* | 32000 | 4.21 | 0.063 | 0.063 | 97.62% | 27.07.21 |  | 0 | 0 | 0 | 0 | 0 | 0
| MRG-035-15-J-DMSO | 11 |  |  | #DIV/0! | Anisol | 3.46-3.55 | 2.724 | 2.724 | 0% |  |  | #DIV/0! | 0.727 | 0.727 | 73.31% |  |  | #DIV/0! | 0.407 | 0.407 | 85.06% | 38000 | 65000 | 1.71 | 0.216 | 0.216 | 92.07% |  |  | #DIV/0! | 34000 | 64000 | 1.88 | 0.122 | 0.122 | 95.52% |  |  | #DIV/0! |  |  | #DIV/0! | 0.093 | 0.093 | 96.59% | 17600 | 60000 | 3.41 | 0.078 | 0.078 | 97.14% | 27.07.21 |  | 0 | 0 | 0 | 0 | 0 | 0
| MRG-035-15-J-Tol | 12 |  |  | #DIV/0! | Anisol | 3.92-3.99 | 2.676 | 2.676 | 0% |  |  | #DIV/0! | 1.654 | 1.654 | 38.19% |  |  | #DIV/0! | 1.329 | 1.329 | 50.34% | 16500 | 35000 | 2.12 | 0.897 | 0.897 | 66.48% |  |  | #DIV/0! | 13000 | 33000 | 2.54 | 0.501 | 0.501 | 81.28% |  |  | #DIV/0! |  |  | #DIV/0! | 0.305 | 0.305 | 88.6% | 11900 | 32000 | 2.69 | 0.254 | 0.254 | 90.51% | 27.07.21 |  | 0 | 0 | 0 | 0 | 0 | 0
| MRG-035-21J-DMF | 13 |  |  | #DIV/0! | Anisol | 3.50-3.61 | 2.128 | 2.128 | 0% |  |  | #DIV/0! | 1.891 | 1.891 | 11.14% |  |  | #DIV/0! | 1.718 | 1.718 | 19.27% | x | x | #VALUE! | 1.461 | 1.461 | 31.34% |  |  | #DIV/0! | x | x | #VALUE! | 1.077 | 1.077 | 49.39% |  |  | #DIV/0! |  |  | #DIV/0! | 0.742 | 0.742 | 65.13% | x | x | #VALUE! | 0.631 | 0.631 | 70.35% | 27.07.21 |  | 0 | 0 | 0 | 0 | 0 | 0
| MRG-035-21J-DMSO | 14 |  |  | #DIV/0! | Anisol | 3.42-3.53 | 2.181 | 2.181 | 0% |  |  | #DIV/0! | 1.878 | 1.878 | 13.89% |  |  | #DIV/0! | 1.684 | 1.684 | 22.79% | x | x | #VALUE! | 1.395 | 1.395 | 36.04% |  |  | #DIV/0! | x | x | #VALUE! | 1.002 | 1.002 | 54.06% |  |  | #DIV/0! |  |  | #DIV/0! | 0.662 | 0.662 | 69.65% | x | x | #VALUE! | 0.575 | 0.575 | 73.64% | 27.07.21 |  | 0 | 0 | 0 | 0 | 0 | 0
| MRG-035-21J-Tol |  |  |  | #DIV/0! |  |  |  | 0 | 0% |  |  | #DIV/0! |  | 0 | #DIV/0! |  |  | #DIV/0! |  | 0 | #DIV/0! |  |  | #DIV/0! |  | 0 | #DIV/0! |  |  | #DIV/0! |  |  | #DIV/0! |  | 0 | #DIV/0! |  |  | #DIV/0! |  |  | #DIV/0! |  | 0 | #DIV/0! |  |  | #DIV/0! |  | 0 | #DIV/0! | 27.07.21 | nicht löslich | 0 | 0 | 0 | 0 | 0
| MRG-036-1-J-DMSO | 1 |  |  | #DIV/0! | Anisol | 3.54 | 2.635 | 2.635 | 0% |  |  | #DIV/0! | 2.477 | 2.477 | 5.996% |  |  | #DIV/0! | 2.421 | 2.421 | 8.121% | 20000 | 34000 | 1.7 | 2.302 | 2.302 | 12.64% |  |  | #DIV/0! | 19500 | 33000 | 1.69 | 2.173 | 2.173 | 17.53% |  |  | #DIV/0! |  |  | #DIV/0! | 1.96 | 1.96 | 25.62% | 16400 | 28500 | 1.74 | 1.858 | 1.858 | 29.49% | 28.07.21 | weißer Niederschlag, trübe Lösung | 0 | 0 | 1 | 1 | 0 | 0
| MRG-036-1-J-DMF | 2 |  |  | #DIV/0! | Anisol | 3.54 | 2.542 | 2.542 | 0% |  |  | #DIV/0! | 2.476 | 2.476 | 2.596% |  |  | #DIV/0! | 2.439 | 2.439 | 4.052% | 15900 | 25000 | 1.57 | 2.36 | 2.36 | 7.16% |  |  | #DIV/0! | 13500 | 24300 | 1.8 | 2.241 | 2.241 | 11.84% |  |  | #DIV/0! |  |  | #DIV/0! | 2.055 | 2.055 | 19.16% | 13600 | 25200 | 1.85 | 1.955 | 1.955 | 23.09% | 28.07.21 |  | 0 | 0 | 0 | 0 | 0 | 0
| MRG-036-1-J-Tol | 3 |  |  | #DIV/0! | Anisol | 3.97 | 2.629 | 2.629 | 0% |  |  | #DIV/0! | 2.602 | 2.602 | 1.027% |  |  | #DIV/0! | 2.554 | 2.554 | 2.853% | 17300 | 27000 | 1.56 | 2.46 | 2.46 | 6.428% |  |  | #DIV/0! | 18100 | 28200 | 1.56 | 2.366 | 2.366 | 10% |  |  | #DIV/0! |  |  | #DIV/0! | 2.182 | 2.182 | 17% | 17400 | 29100 | 1.67 | 2.104 | 2.104 | 19.97% | 28.07.21 |  | 0 | 0 | 0 | 0 | 0 | 0
| MRG-036-6-J-DMSO | 4 |  |  | #DIV/0! | Anisol | 6.59-6.73 | 2.877 | 2.73315 | 0% |  |  | #DIV/0! | 2.625 | 2.49375 | 8.759% |  |  | #DIV/0! | 2.367 | 2.24865 | 17.73% | 69000 | 84000 | 1.22 | 1.926 | 1.8297 | 33.06% |  |  | #DIV/0! | x | x | #VALUE! | 1.318 | 1.2521 | 54.19% |  |  | #DIV/0! |  |  | #DIV/0! | 0.676 | 0.6422 | 76.5% | x | x | #VALUE! | 0.447 | 0.42465 | 84.46% | 28.07.21 | 2 cm hohe Haube (durchgeliert) auf Flüssigkeit | 0 | 0 | 0 | 0 | 1 | nicht anwendbar
| MRG-036-6-J-DMF | 5 |  |  | #DIV/0! | Anisol | 6.59-6.70 | 2.817 | 2.67615 | 0% |  |  | #DIV/0! | 2.389 | 2.26955 | 15.19% |  |  | #DIV/0! | 2.083 | 1.97885 | 26.06% | 61000' | 76000 | 1.25 | 1.569 | 1.49055 | 44.3% |  |  | #DIV/0! | 54000' | 69000 | 1.28 | 0.928 | 0.8816 | 67.06% |  |  | #DIV/0! |  |  | #DIV/0! | 0.401 | 0.38095 | 85.76% | 37000' | 60000 | 1.62 | 0.265 | 0.25175 | 90.59% | 28.07.21 |  | 0 | 0 | 0 | 0 | 0 | 0
| MRG-036-6-J-Tol | 6 |  |  | #DIV/0! | Trioxan | 5.19-5.35 | 3.571 | 3.10677 | 0% |  |  | #DIV/0! | 3.211 | 2.79357 | 10.08% |  |  | #DIV/0! | 2.886 | 2.51082 | 19.18% | 74000' | 86000 | 1.16 | 2.416 | 2.10192 | 32.34% |  |  | #DIV/0! | 69000 | 80000 | 1.16 | 1.795 | 1.56165 | 49.73% |  |  | #DIV/0! |  |  | #DIV/0! | 1.187 | 1.03269 | 66.76% | 58000 | 73000 | 1.26 | 0.953 | 0.82911 | 73.31% | 28.07.21 |  | 0 | 0 | 0 | 0 | 0 | 0
| MRG-036-12-J-DMSO | 7 |  |  | #DIV/0! | Anisol | 6.58-6.72 | 2.762 | 2.6239 | 0% |  |  | #DIV/0! | 2.171 | 2.06245 | 21.4% |  |  | #DIV/0! | 1.771 | 1.68245 | 35.88% | 67000 | 80000 | 1.19 | 1.206 | 1.1457 | 56.34% |  |  | #DIV/0! | 57000 | 71000 | 1.25 | 0.642 | 0.6099 | 76.76% |  |  | #DIV/0! |  |  | #DIV/0! | 0.297 | 0.28215 | 89.25% | 66000 | 77000 | 1.17 | 0.206 | 0.1957 | 92.54% | 28.07.21 | trüb | 0 | 0 | 1 | 0 | 0 | 1
| MRG-036-12-J-DMF | 8 |  |  | #DIV/0! | Anisol | 6.62-6.77 | 2.832 | 2.6904 | 0% |  |  | #DIV/0! | 1.443 | 1.37085 | 49.05% |  |  | #DIV/0! | 0.946 | 0.8987 | 66.6% | 21000 | 39000 | 1.86 | 0.504 | 0.4788 | 82.2% |  |  | #DIV/0! | 11900 | 35000 | 2.94 | 0.242 | 0.2299 | 91.45% |  |  | #DIV/0! |  |  | #DIV/0! | 0.116 | 0.1102 | 95.9% | 7900 | 32000 | 4.05 | 0.073 | 0.06935 | 97.42% | 28.07.21 |  | 0 | 0 | 0 | 0 | 0 | 0
| MRG-036-12-J-Tol | 9 |  |  | #DIV/0! | Trioxan | 5.22-5.35 | 3.49 | 3.0363 | 0% |  |  | #DIV/0! | 2.447 | 2.12889 | 29.89% |  |  | #DIV/0! | 2.137 | 1.85919 | 38.77% | 24000 | 40000 | 1.67 | 1.46 | 1.2702 | 58.17% |  |  | #DIV/0! | 14800' | 34000 | 2.3 | 0.935 | 0.81345 | 73.21% |  |  | #DIV/0! |  |  | #DIV/0! | 0.645 | 0.56115 | 81.52% | 14100' | 34000 | 2.41 | 0.485 | 0.42195 | 86.1% | 28.07.21 |  | 0 | 0 | 0 | 0 | 0 | 0
| MRG-036-20-J-DMSO | 10 |  |  | #DIV/0! | Anisol | 3.48 | 2.701 | 2.701 | 0% |  |  | #DIV/0! | 2.695 | 2.695 | 0.2221% |  |  | #DIV/0! | 2.735 | 2.735 | -1.259% | x | x | #VALUE! | 2.753 | 2.753 | -1.925% |  |  | #DIV/0! | x | x | #VALUE! | 2.78 | 2.78 | -2.925% |  |  | #DIV/0! |  |  | #DIV/0! | 2.801 | 2.801 | -3.702% | x | x | #VALUE! | 2.813 | 2.813 | -4.147% | 28.07.21 | gelblich | 0 | 0.5 | 0 | 0 | 0 | 0
| MRG-036-20-J-DMF | 11 |  |  | #DIV/0! | Anisol | 3.54 | 2.691 | 2.691 | 0% |  |  | #DIV/0! | 2.704 | 2.704 | -0.4831% |  |  | #DIV/0! | 2.72 | 2.72 | -1.078% | x | x | #VALUE! | 2.699 | 2.699 | -0.2973% |  |  | #DIV/0! | x | x | #VALUE! | 2.705 | 2.705 | -0.5203% |  |  | #DIV/0! |  |  | #DIV/0! | 2.695 | 2.695 | -0.1486% | x | x | #VALUE! | 2.692 | 2.692 | -0.03716% | 28.07.21 | gelb | 0 | 1 | 0 | 0 | 0 | 0
| MRG-036-20-J-Tol | 12 |  |  | #DIV/0! | Anisol | 3.93 | 2.744 | 2.744 | 0% |  |  | #DIV/0! | 2.755 | 2.755 | -0.4009% |  |  | #DIV/0! | 2.771 | 2.771 | -0.984% | x | x | #VALUE! | 2.755 | 2.755 | -0.4009% |  |  | #DIV/0! | x | x | #VALUE! | 2.741 | 2.741 | 0.1093% |  |  | #DIV/0! |  |  | #DIV/0! | 2.729 | 2.729 | 0.5466% | x | x | #VALUE! | 2.723 | 2.723 | 0.7653% | 28.07.21 | gelblich | 0 | 0.5 | 0 | 0 | 0 | 0
| MRG-036-25-J-DMSO | 13 |  |  | #DIV/0! | Anisol | 3.44-3.58 | 2.64 | 2.64 | 0% |  |  | #DIV/0! | 0.256 | 0.256 | 90.3% |  |  | #DIV/0! | 0.075 | 0.075 | 97.16% | 21000 | 42000 | 2 | 0.029 | 0.029 | 98.9% |  |  | #DIV/0! | 20000 | 41000 | 2.05 | 0 | 0 | 100% |  |  | #DIV/0! |  |  | #DIV/0! | 0 | 0 | 100% | 21000 | 41000 | 1.95 | 0 | 0 | 100% | 28.07.21 |  | 0 | 0 | 0 | 0 | 0 | 0
| MRG-036-25-J-DMF | 14 |  |  | #DIV/0! | Anisol | 3.47-3.60 | 2.654 | 2.654 | 0% |  |  | #DIV/0! | 0.653 | 0.653 | 75.4% |  |  | #DIV/0! | 0.34 | 0.34 | 87.19% | 7800 | 23000 | 2.95 | 0.104 | 0.104 | 96.08% |  |  | #DIV/0! | 8600 | 24000 | 2.79 | 0.036 | 0.036 | 98.64% |  |  | #DIV/0! |  |  | #DIV/0! | 0 | 0 | 100% | 6400 | 23000 | 3.59 | 0 | 0 | 100% | 28.07.21 |  | 0 | 0 | 0 | 0 | 0 | 0
| MRG-036-25-J-Tol | 15 |  |  | #DIV/0! | Anisol | 3.88-3.99 | 2.721 | 2.721 | 0% |  |  | #DIV/0! | 1.324 | 1.324 | 51.34% |  |  | #DIV/0! | 1.16 | 1.16 | 57.37% | 12000 | 28000 | 2.33 | 0.47 | 0.47 | 82.73% |  |  | #DIV/0! | 10800 | 27000 | 2.5 | 0.214 | 0.214 | 92.14% |  |  | #DIV/0! |  |  | #DIV/0! | 0.083 | 0.083 | 96.95% | 9000 | 26000 | 2.89 | 0.047 | 0.047 | 98.27% | 28.07.21 |  | 0 | 0 | 0 | 0 | 0 | 0
| MRG-037-16-J-DMF | 1 |  |  | #DIV/0! | Anisol | 6.66-6.80 | 2.786 | 2.6467 | 0% |  |  | #DIV/0! | 0.601 | 0.57095 | 78.43% |  |  | #DIV/0! | 0.332 | 0.3154 | 88.08% | 31000 | 67000 | 2.16 | 0.141 | 0.13395 | 94.94% |  |  | #DIV/0! | 33000 | 68900 | 2.09 | 0.037 | 0.03515 | 98.67% |  |  | #DIV/0! |  |  | #DIV/0! | 0 | 0 | 100% | x | x | #VALUE! | 0 | 0 | 100% | 29.07.21 | ziemlich viskos; NMR-Proben ab 1h quasi alle unterfüllt | 0 | 0 | 0 | 0 | 0 | 1
| MRG-037-16-J-DMSO | 2 |  |  | #DIV/0! |  |  |  | 0 | 0% |  |  | #DIV/0! |  | 0 | #DIV/0! |  |  | #DIV/0! |  | 0 | #DIV/0! | 65000 | 183000 | 2.82 |  | 0 | #DIV/0! |  |  | #DIV/0! | 69000 | 207000 | 3 |  | 0 | #DIV/0! |  |  | #DIV/0! |  |  | #DIV/0! |  | 0 | #DIV/0! | x | x | #VALUE! |  | 0 | #DIV/0! | 29.07.21 | ziemlich viskos; NMR-Proben ab 1h quasi alle unterfüllt, noch mal neue NMR-Messung nötig | 0 | 0 | 0 | 0 | 0 | 1
| MRG-037-16-J-Tol | 3 |  |  | #DIV/0! | Trioxan | 5.13-5.22 | 3.449 | 3.00063 | 0% |  |  | #DIV/0! | 1.129 | 0.98223 | 67.27% |  |  | #DIV/0! | 0.711 | 0.61857 | 79.39% | 41000 | 87000 | 2.12 | 0.398 | 0.34626 | 88.46% |  |  | #DIV/0! | 40000 | 88000 | 2.2 | 0.108 | 0.09396 | 96.87% |  |  | #DIV/0! |  |  | #DIV/0! | 0.068 | 0.05916 | 98.03% | 41000 | 95000 | 2.32 | 0 | 0 | 100% | 29.07.21 | ziemlich viskos; NMR-Proben ab 1h quasi alle unterfüllt | 0 | 0 | 0 | 0 | 0 | 0.5
| MRG-037-13-J-DMF | 4 |  |  | #DIV/0! | Anisol | 6.66-6.75 | 2.933 | 2.78635 | 0% |  |  | #DIV/0! | 2.196 | 2.0862 | 25.13% |  |  | #DIV/0! | 1.46 | 1.387 | 50.22% | 54000' | 72000 | 1.33 | 0.673 | 0.63935 | 77.05% |  |  | #DIV/0! | 41000' | 68000 | 1.66 | 0.232 | 0.2204 | 92.09% |  |  | #DIV/0! |  |  | #DIV/0! | 0.077 | 0.07315 | 97.37% | 25000' | 61000 | 2.44 | 0.062 | 0.0589 | 97.89% | 29.07.21 | trüb | 0 | 0 | 1 | 0 | 0 | 0.5
| MRG-037-13-J-DMSO | 5 |  |  | #DIV/0! | Anisol | 6.50-6.64 | 0.76 | 0.722 | 0% |  |  | #DIV/0! | 0.289 | 0.27455 | 61.97% |  |  | #DIV/0! |  | 0 | 100% | x | x | #VALUE! |  | 0 | 100% |  |  | #DIV/0! | x | x | #VALUE! |  | 0 | 100% |  |  | #DIV/0! |  |  | #DIV/0! |  | 0 | 100% | x | x | #VALUE! |  | 0 | 100% | 29.07.21 | Haube auf trüber Lösung (keine Homogenisierung, Entmischung) | 0 | 0 | 1 | 0 | 1 | 1.5(Haube)
| MRG-037-13-J-Tol | 6 |  |  | #DIV/0! | Trioxan | 5.19-5.30 | 3.414 | 2.97018 | 0% |  |  | #DIV/0! | 2.068 | 1.79916 | 39.43% |  |  | #DIV/0! | 1.691 | 1.47117 | 50.47% | 22000 | 39000 | 1.77 | 0.996 | 0.86652 | 70.83% |  |  | #DIV/0! | 17300 | 36000 | 2.08 | 0.582 | 0.50634 | 82.95% |  |  | #DIV/0! |  |  | #DIV/0! | 0.361 | 0.31407 | 89.43% | 14600 | 34000 | 2.33 | 0.303 | 0.26361 | 91.12% | 29.07.21 |  | 0 | 0 | 0 | 0 | 0 | 0
| MRG-037-9-J-DMF | 7 |  |  | #DIV/0! | Anisol | 3.53-3.62 | 2.757 | 2.757 | 0% |  |  | #DIV/0! | 2.097 | 2.097 | 23.94% |  |  | #DIV/0! | 1.806 | 1.806 | 34.49% | 75000' | 85000 | 1.13 | 1.273 | 1.273 | 53.83% |  |  | #DIV/0! | 65000' | 78000 | 1.2 | 0.708 | 0.708 | 74.32% |  |  | #DIV/0! |  |  | #DIV/0! | 0.308 | 0.308 | 88.83% | 55000' | 73000 | 1.33 | 0.212 | 0.212 | 92.31% | 29.07.21 |  | 0 | 0 | 0 | 0 | 0 | 0
| MRG-037-9-J-DMSO | 8 |  |  | #DIV/0! | Anisol | 3.51-3.62 | 2.672 | 2.672 | 0% |  |  | #DIV/0! | 1.872 | 1.872 | 29.94% |  |  | #DIV/0! | 1.489 | 1.489 | 44.27% | 77000' | 89000 | 1.16 | 0.886 | 0.886 | 66.84% |  |  | #DIV/0! | 74000' | 87000 | 1.18 | 0.411 | 0.411 | 84.62% |  |  | #DIV/0! |  |  | #DIV/0! | 0.16 | 0.16 | 94.01% | 72000' | 87000 | 1.21 | 0.103 | 0.103 | 96.15% | 29.07.21 |  | 0 | 0 | 0 | 0 | 0 | 0
| MRG-037-9-J-Tol | 9 |  |  | #DIV/0! | Anisol | 3.9-3.98 | 2.716 | 2.716 | 0% |  |  | #DIV/0! | 2.324 | 2.324 | 14.43% |  |  | #DIV/0! | 2.094 | 2.094 | 22.9% | 72000' | 82000 | 1.14 | 1.615 | 1.615 | 40.54% |  |  | #DIV/0! | 63000' | 76000 | 1.21 | 0.982 | 0.982 | 63.84% |  |  | #DIV/0! |  |  | #DIV/0! | 0.494 | 0.494 | 81.81% | 61000' | 77000 | 1.26 | 0.353 | 0.353 | 87% | 29.07.21 |  | 0 | 0 | 0 | 0 | 0 | 0.5
| MRG-037-2-J-DMF | 10 |  |  | #DIV/0! | Anisol | 3.57 | 2.693 | 2.693 | 0% |  |  | #DIV/0! | 2.579 | 2.579 | 4.233% |  |  | #DIV/0! | 2.502 | 2.502 | 7.092% | 3900 | 5500 | 1.41 | 2.397 | 2.397 | 10.99% |  |  | #DIV/0! | 3700 | 5400 | 1.46 | 2.621 | 2.621 | 2.674% |  |  | #DIV/0! |  |  | #DIV/0! | 1.827 | 1.827 | 32.16% | 3700 | 5300 | 1.43 | 1.695 | 1.695 | 37.06% | 29.07.21 |  | 0 | 0 | 0 | 0 | 0 | 0
| MRG-037-2-J-DMSO | 11 |  |  | #DIV/0! | Anisol | 3.52 | 2.716 | 2.716 | 0% |  |  | #DIV/0! | 2.588 | 2.588 | 4.713% |  |  | #DIV/0! | 2.493 | 2.493 | 8.211% | 5300 | 7200 | 1.36 | 2.316 | 2.316 | 14.73% |  |  | #DIV/0! | 4400 | 5900 | 1.34 | 2.055 | 2.055 | 24.34% |  |  | #DIV/0! |  |  | #DIV/0! | 1.779 | 1.779 | 34.5% | 3300 | 4300 | 1.3 | 1.595 | 1.595 | 41.27% | 29.07.21 | nach Reaktion: trüb und weißer viskoser Niederschlag | 0 | 0 | 1 | 1 | 0 | 0
| MRG-037-2-J-Tol | 12 |  |  | #DIV/0! | Anisol | 3.97 | 2.761 | 2.761 | 0% |  |  | #DIV/0! | 2.698 | 2.698 | 2.282% |  |  | #DIV/0! | 2.646 | 2.646 | 4.165% | 2600 | 3600 | 1.38 | 2.582 | 2.582 | 6.483% |  |  | #DIV/0! | 2700 | 3800 | 1.41 | 2.377 | 2.377 | 13.91% |  |  | #DIV/0! |  |  | #DIV/0! | 2.123 | 2.123 | 23.11% | 2800 | 4200 | 1.5 | 2.059 | 2.059 | 25.43% | 29.07.21 | unterfüllt | 1 | 0 | 0 | 0 | 0 | 0
| MRG-037-26-J-DMF | 13 |  |  | #DIV/0! | Anisol | 3.48-3.66 | 2.174 | 2.174 | 0% |  |  | #DIV/0! | 0.258 | 0.258 | 88.13% |  |  | #DIV/0! | 0.077 | 0.077 | 96.46% | x | x | #VALUE! | 0.047 | 0.047 | 97.84% |  |  | #DIV/0! | x | x | #VALUE! | 0.017 | 0.017 | 99.22% |  |  | #DIV/0! |  |  | #DIV/0! | 0 | 0 | 100% | x | x | #VALUE! | 0 | 0 | 100% | 29.07.21 |  | 0 | 0 | 0 | 0 | 0 | 0
| MRG-037-26-J-DMSO | 14 |  |  | #DIV/0! | Anisol | 3.50-3.67 | 1.829 | 1.829 | 0% |  |  | #DIV/0! | 0.131 | 0.131 | 92.84% |  |  | #DIV/0! | 0.081 | 0.081 | 95.57% | x | x | #VALUE! | 0.045 | 0.045 | 97.54% |  |  | #DIV/0! | x | x | #VALUE! | 0.025 | 0.025 | 98.63% |  |  | #DIV/0! |  |  | #DIV/0! | 0 | 0 | 100% | x | x | #VALUE! | 0 | 0 | 100% | 29.07.21 |  | 0 | 0 | 0 | 0 | 0 | 0
| MRG-037-26-J-Tol |  |  |  | #DIV/0! |  |  |  | 0 | 0% |  |  | #DIV/0! |  | 0 | #DIV/0! |  |  | #DIV/0! |  | 0 | #DIV/0! |  |  | #DIV/0! |  | 0 | #DIV/0! |  |  | #DIV/0! |  |  | #DIV/0! |  | 0 | #DIV/0! |  |  | #DIV/0! |  |  | #DIV/0! |  | 0 | #DIV/0! |  |  | #DIV/0! |  | 0 | #DIV/0! |  | nicht löslich | 0 | 0 | 0 | 0 | 0
| MRG-039-6-E-DMF | 1 |  |  | #DIV/0! | Anisol | 6.56-6.73 | 3.095 | 2.94025 | 0% |  |  | #DIV/0! | 2.685 | 2.55075 | 13.25% |  |  | #DIV/0! | 2.398 | 2.2781 | 22.52% |  |  | #DIV/0! | 1.782 | 1.6929 | 42.42% |  |  | #DIV/0! |  |  | #DIV/0! | 0.995 | 0.94525 | 67.85% |  |  | #DIV/0! |  |  | #DIV/0! | 0.437 | 0.41515 | 85.88% |  |  | #DIV/0! | 0.289 | 0.27455 | 90.66% | 02.08.21 |  | 0 | 0 | 0 | 0 | 0 | 0
| afterthreedaysatRT | [7 empty] | 0 | [5 empty] | 0 | #DIV/0! |  |  |  |  | 0 | #DIV/0! | 26000 | 47000 | 1.81 |  | 0 | #DIV/0! |  |  |  | 22000 | 44000 | 2 |  | 0 | #DIV/0! | [7 empty] | 0 | #DIV/0! | 22000 | 42000 | 1.91 |  | 0 | #DIV/0!
| MRG-039-6-E-DMSO | 2 |  |  | #DIV/0! | Anisol | 6.56-6.73 | 2.874 | 2.7303 | 0% |  |  | #DIV/0! | 2.547 | 2.41965 | 11.38% |  |  | #DIV/0! | 2.289 | 2.17455 | 20.35% | 34000 | 43000 | 1.26 | 1.813 | 1.72235 | 36.92% |  |  | #DIV/0! | x | x | #VALUE! | x | #VALUE! | #VALUE! |  |  | #DIV/0! |  |  | #DIV/0! | 0.395 | 0.37525 | 86.26% | 24000 | 40000 | 1.67 | 0.219 | 0.20805 | 92.38% | 02.08.21 | auf SEC-Vials gelierte Perlen, gelierte Haube auf Flüssigkeit (siehe Foto) | 0 | 0 | 0 | 0 | 0 | Haube(2), Rest (0)
| MRG-039-6-E-Tol | 3 |  |  | #DIV/0! | Trioxan | 5.20-5.33 | 3.455 | 3.00585 | 0% |  |  | #DIV/0! | 3.099 | 2.69613 | 10.3% |  |  | #DIV/0! | 2.978 | 2.59086 | 13.81% | 10600 | 22000 | 2.08 | 2.631 | 2.28897 | 23.85% |  |  | #DIV/0! | 12300 | 24000 | 1.95 | 2.057 | 1.78959 | 40.46% |  |  | #DIV/0! |  |  | #DIV/0! | 1.395 | 1.21365 | 59.62% | 14500 | 26000 | 1.79 | 1.125 | 0.97875 | 67.44% | 02.08.21 |  | 0 | 0 | 0 | 0 | 0 | 0
| MRG-039-12-E-DMF | 4 |  |  | #DIV/0! | Anisol | 6.58-6.76 | 2.948 | 2.8006 | 0% |  |  | #DIV/0! | 1.929 | 1.83255 | 34.57% |  |  | #DIV/0! | 1.377 | 1.30815 | 53.29% | 8100 | 12100 | 1.49 | 0.769 | 0.73055 | 73.91% |  |  | #DIV/0! | 7300 | 13800 | 1.89 | 0.387 | 0.36765 | 86.87% |  |  | #DIV/0! |  |  | #DIV/0! | 0.195 | 0.18525 | 93.39% | 6700 | 14400 | 2.15 | 0.157 | 0.14915 | 94.67% | 02.08.21 |  | 0 | 0 | 0 | 0 | 0 | 0
| MRG-039-12-E-DMSO | 5 |  |  | #DIV/0! | Anisol | 6.52-6.67 | 2.793 | 2.65335 | 0% |  |  | #DIV/0! | 1.396 | 1.3262 | 50.02% |  |  | #DIV/0! | 1.039 | 0.98705 | 62.8% | 16100' | 42000 | 2.61 | 0.68 | 0.646 | 75.65% |  |  | #DIV/0! | 23000 | 48000 | 2.09 | 0.335 | 0.31825 | 88.01% |  |  | #DIV/0! |  |  | #DIV/0! | 0.165 | 0.15675 | 94.09% | 14000' | 35000 | 2.5 | 0.124 | 0.1178 | 95.56% | 02.08.21 | auf SEC-Vials teilgelierte Haube | 0 | 0 | 0 | 0 | 0 | 0.5
| MRG-039-12-E-Tol | 6 |  |  | #DIV/0! | Trioxan | 5.21-5.34 | 3.346 | 2.91102 | 0% |  |  | #DIV/0! | 2.675 | 2.32725 | 20.05% |  |  | #DIV/0! | 2.336 | 2.03232 | 30.19% | 6100 | 8900 | 1.46 | 1.56 | 1.3572 | 53.38% |  |  | #DIV/0! | 7300 | 11800 | 1.62 | 0.983 | 0.85521 | 70.62% |  |  | #DIV/0! |  |  | #DIV/0! | 0.59 | 0.5133 | 82.37% | 7400 | 13700 | 1.85 | 0.519 | 0.45153 | 84.49% | 02.08.21 |  | 0 | 0 | 0 | 0 | 0 | 0
| MRG-039-1-E-DMF | 7 |  |  | #DIV/0! | Anisol | 3.47-3.58 | 2.648 | 2.648 | 0% |  |  | #DIV/0! | 2.6 | 2.6 | 1.813% |  |  | #DIV/0! | 2.566 | 2.566 | 3.097% | 490* | 570 | 1.16 | 2.459 | 2.459 | 7.137% |  |  | #DIV/0! | 950* | 1200 | 1.26 | 2.3 | 2.3 | 13.14% |  |  | #DIV/0! |  |  | #DIV/0! | 2.131 | 2.131 | 19.52% | 2200 | 2800 | 1.27 | 2.083 | 2.083 | 21.34% | 02.08.21 |  | 0 | 0 | 0 | 0 | 0 | 0
| MRG-039-1-E-DMSO | 8 |  |  | #DIV/0! | Anisol | 3.53 | 2.576 | 2.576 | 0% |  |  | #DIV/0! | 2.499 | 2.499 | 2.989% |  |  | #DIV/0! | 2.463 | 2.463 | 4.387% | 710* | 860 | 1.21 | 2.354 | 2.354 | 8.618% |  |  | #DIV/0! | 1400 | 1700 | 1.21 | 2.17 | 2.17 | 15.76% |  |  | #DIV/0! |  |  | #DIV/0! | 2.002 | 2.002 | 22.28% | 2800 | 3200 | 1.14 | 1.9 | 1.9 | 26.24% | 02.08.21 |  | 0 | 0 | 0 | 0 | 0 | 0
| MRG-039-1-E-Tol | 9 |  |  | #DIV/0! | Anisol | 3.99 | 2.714 | 2.714 | 0% |  |  | #DIV/0! | 2.679 | 2.679 | 1.29% |  |  | #DIV/0! | 2.668 | 2.668 | 1.695% | 350* | 360 | 1.03 | 2.65 | 2.65 | 2.358% |  |  | #DIV/0! | 770* | 960 | 1.25 | 2.531 | 2.531 | 6.743% |  |  | #DIV/0! |  |  | #DIV/0! | 2.338 | 2.338 | 13.85% | 2100* | 2600 | 1.24 | 2.23 | 2.23 | 17.83% | 02.08.21 | leicht unterfüllt | 0.5 | 0 | 0 | 0 | 0 | 0
| MRG-039-20-E-DMF | 10 |  |  | #DIV/0! | Anisol | 3.52 | 2.729 | 2.729 | 0% |  |  | #DIV/0! | 2.766 | 2.766 | -1.356% |  |  | #DIV/0! | 2.782 | 2.782 | -1.942% | x' | x | #VALUE! | 2.758 | 2.758 | -1.063% |  |  | #DIV/0! | x' | x | #VALUE! | 2.786 | 2.786 | -2.089% |  |  | #DIV/0! |  |  | #DIV/0! | 2.804 | 2.804 | -2.748% | x' | x | #VALUE! | 2.817 | 2.817 | -3.225% | 02.08.21 |  | 0 | 0 | 0 | 0 | 0 | 0
| MRG-039-20-E-DMSO | 11 |  |  | #DIV/0! | Anisol | 3.56 | 2.772 | 2.772 | 0% |  |  | #DIV/0! | 2.823 | 2.823 | -1.84% |  |  | #DIV/0! | 2.882 | 2.882 | -3.968% | x' | x | #VALUE! | 2.849 | 2.849 | -2.778% |  |  | #DIV/0! | x' | x | #VALUE! | 2.875 | 2.875 | -3.716% |  |  | #DIV/0! |  |  | #DIV/0! | 2.884 | 2.884 | -4.04% | x' | x | #VALUE! | 2.843 | 2.843 | -2.561% | 02.08.21 |  | 0 | 0 | 0 | 0 | 0 | 0
| MRG-039-20-E-Tol | 12 |  |  | #DIV/0! | Anisol | 3.93 | 2.727 | 2.727 | 0% |  |  | #DIV/0! | 2.705 | 2.705 | 0.8067% |  |  | #DIV/0! | 2.701 | 2.701 | 0.9534% | x' | x | #VALUE! | 2.719 | 2.719 | 0.2934% |  |  | #DIV/0! | x' | x | #VALUE! | 2.714 | 2.714 | 0.4767% |  |  | #DIV/0! |  |  | #DIV/0! | 2.68 | 2.68 | 1.724% | x' | x | #VALUE! | 2.667 | 2.667 | 2.2% | 02.08.21 |  | 0 | 0 | 0 | 0 | 0 | 0
| MRG-039-25-E-DMF | 13 |  |  | #DIV/0! | Anisol | 3.43-3.61 | 2.59 | 2.59 | 0% |  |  | #DIV/0! | 1.038 | 1.038 | 59.92% |  |  | #DIV/0! | 0.774 | 0.774 | 70.12% | 7900 | 11700 | 1.48 | 0.342 | 0.342 | 86.8% |  |  | #DIV/0! | 7300 | 12300 | 1.68 | 0.137 | 0.137 | 94.71% |  |  | #DIV/0! |  |  | #DIV/0! | 0.059 | 0.059 | 97.72% | 6900 | 12500 | 1.81 | 0.061 | 0.061 | 97.64% | 02.08.21 | ganz leicht entfärbt | 0 | 0.5 | 0 | 0 | 0 | 0
| MRG-039-25-E-DMSO | 14 |  |  | #DIV/0! | Anisol | 3.45-3.60 | 2.588 | 2.588 | 0% |  |  | #DIV/0! | 0.438 | 0.438 | 83.08% |  |  | #DIV/0! | 0.163 | 0.163 | 93.7% | 14000 | 15700 | 1.12 | 0.057 | 0.057 | 97.8% |  |  | #DIV/0! | 14200 | 15900 | 1.12 | 0.026 | 0.026 | 99% |  |  | #DIV/0! |  |  | #DIV/0! | 0 | 0 | 100% | 14300 | 15900 | 1.11 | 0 | 0 | 100% | 02.08.21 | ganz leicht entfärbt | 0 | 0.5 | 0 | 0 | 0 | 0
| MRG-039-25-E-Tol | 15 |  |  | #DIV/0! | Anisol | 3.87-3.98 | 2.746 | 2.746 | 0% |  |  | #DIV/0! | 1.907 | 1.907 | 30.55% |  |  | #DIV/0! | 1.727 | 1.727 | 37.11% | 9600 | 11700 | 1.22 | 0.658 | 0.658 | 76.04% |  |  | #DIV/0! | 11700 | 14400 | 1.23 | 0.242 | 0.242 | 91.19% |  |  | #DIV/0! |  |  | #DIV/0! | 0.09 | 0.09 | 96.72% | 11800 | 15400 | 1.31 | 0.055 | 0.055 | 98% | 02.08.21 |  | 0 | 0 | 0 | 0 | 0 | 0
| MRG-041-3-E-Tol | 1 |  |  | #DIV/0! | Anisol | 3.88-4.01 | 2.698 | 2.698 | 0% |  |  | #DIV/0! | 2.661 | 2.661 | 1.371% |  |  | #DIV/0! | 2.607 | 2.607 | 3.373% | 840 | 980 | 1.17 | 2.542 | 2.542 | 5.782% |  |  | #DIV/0! | 2000 | 2300 | 1.15 | 2.35 | 2.35 | 12.9% |  |  | #DIV/0! |  |  | #DIV/0! | 2.079 | 2.079 | 22.94% | 4400 | 5400 | 1.23 | 2.008 | 2.008 | 25.57% | 03.08.21 |  | 0 | 0 | 0 | 0 | 0 | 0
| MRG-041-3-E-DMF | 2 |  |  | #DIV/0! | Anisol | 3.5-3.65 | 2.281 | 2.281 | 0% |  |  | #DIV/0! | 2.502 | 2.502 | -9.689% |  |  | #DIV/0! | 2.509 | 2.509 | -9.996% | 1490 | 1820 | 1.22 | 2.367 | 2.367 | -3.77% |  |  | #DIV/0! | 3100 | 3900 | 1.26 | 2.184 | 2.184 | 4.253% |  |  | #DIV/0! |  |  | #DIV/0! | 1.831 | 1.831 | 19.73% | 6100 | 7600 | 1.25 | 1.703 | 1.703 | 25.34% | 03.08.21 |  | 0 | 0 | 0 | 0 | 0 | 0
| MRG-041-3-E-DMSO | 3 |  |  | #DIV/0! | Anisol | 3.43-3.55 | 1.833 | 1.833 | 0% |  |  | #DIV/0! | 3.28 | 3.28 | -78.94% |  |  | #DIV/0! | 2.892 | 2.892 | -57.77% | 2400 | 4100 | 1.71 | 2.303 | 2.303 | -25.64% |  |  | #DIV/0! | 4000 | 4500 | 1.13 | 1.862 | 1.862 | -1.582% |  |  | #DIV/0! |  |  | #DIV/0! | 1.548 | 1.548 | 15.55% | 7300 | 8200 | 1.12 | 1.365 | 1.365 | 25.53% | 03.08.21 | gelber viskoser Niederschlag + trübe Lösung | 0 | 0 | 1 | 1 | 0 | 0(Fl.) 1.5 (Feststoff)
| MRG-041-4-E-Tol | 4 |  |  | #DIV/0! | Anisol | 3.96 | 2.711 | 2.711 | 0% |  |  | #DIV/0! | 2.675 | 2.675 | 1.328% |  |  | #DIV/0! | 2.662 | 2.662 | 1.807% | 600*' | 680 | 1.13 | 2.628 | 2.628 | 3.062% |  |  | #DIV/0! | 1260 | 1430 | 1.13 | 2.552 | 2.552 | 5.865% |  |  | #DIV/0! |  |  | #DIV/0! | 2.41 | 2.41 | 11.1% | 3200 | 3600 | 1.13 | 2.362 | 2.362 | 12.87% | 03.08.21 |  | 0 | 0 | 0 | 0 | 0 | 0
| MRG-041-4-E-DMF | 5 |  |  | #DIV/0! | Anisol | 3.55 | 2.715 | 2.715 | 0% |  |  | #DIV/0! | 2.685 | 2.685 | 1.105% |  |  | #DIV/0! | 2.663 | 2.663 | 1.915% | 980 | 1140 | 1.16 | 2.6 | 2.6 | 4.236% |  |  | #DIV/0! | 1910 | 2200 | 1.15 | 2.462 | 2.462 | 9.319% |  |  | #DIV/0! |  |  | #DIV/0! | 2.271 | 2.271 | 16.35% | 3700 | 4500 | 1.22 | 2.172 | 2.172 | 20% | 03.08.21 |  | 0 | 0 | 0 | 0 | 0 | 0
| MRG-041-4-E-DMSO | 6 |  |  | #DIV/0! | Anisol | 3.53 | 2.657 | 2.657 | 0% |  |  | #DIV/0! | 2.644 | 2.644 | 0.4893% |  |  | #DIV/0! | 2.618 | 2.618 | 1.468% | 1290 | 1460 | 1.13 | 2.601 | 2.601 | 2.108% |  |  | #DIV/0! | 2200 | 2500 | 1.14 | 2.364 | 2.364 | 11.03% |  |  | #DIV/0! |  |  | #DIV/0! | 2.148 | 2.148 | 19.16% | 3000 | 3400 | 1.13 | 2.004 | 2.004 | 24.58% | 03.08.21 | trübweiße Lösung + gelbe feste Auflage (am Rand) | 0 | 0.5 | 1 | 0 | 1 | 0 (Haube = 2)
| MRG-041-7-E-Tol | 7 |  |  | #DIV/0! | Trioxan | 5.21-5.29 | 3.546 | 3.08502 | 0% |  |  | #DIV/0! | 3.186 | 2.77182 | 10.15% |  |  | #DIV/0! | 3.29 | 2.8623 | 7.219% | 19000 | 33000 | 1.74 | 2.646 | 2.30202 | 25.38% |  |  | #DIV/0! | 21000 | 35000 | 1.67 | 2.043 | 1.77741 | 42.39% |  |  | #DIV/0! |  |  | #DIV/0! | 1.231 | 1.07097 | 65.28% | 24000 | 36000 | 1.5 | 0.936 | 0.81432 | 73.6% | 03.08.21 |  | 0 | 0 | 0 | 0 | 0 | 0
| MRG-041-7-E-DMF | 8 |  |  | #DIV/0! | Anisol | 6.65-6.80 | 3.013 | 2.86235 | 0% |  |  | #DIV/0! | 2.788 | 2.6486 | 7.468% |  |  | #DIV/0! | 2.661 | 2.52795 | 11.68% | 35800 | 43600 | 1.22 | 2.283 | 2.16885 | 24.23% |  |  | #DIV/0! | 33000 | 41000 | 1.24 | 2.044 | 1.9418 | 32.16% |  |  | #DIV/0! |  |  | #DIV/0! | 2.088 | 1.9836 | 30.7% | 36000 | 42000 | 1.17 | 1.145 | 1.08775 | 62% | 03.08.21 | trüb weißlich | 0 | 0.5 | 1 | 0 | 0 | 0
| MRG-041-7-E-DMSO | 9 |  |  | #DIV/0! | Anisol | 6.51-6.65 | n.a. | n.a. | 0% |  |  | #DIV/0! | 0.209 | 0.19855 | #VALUE! |  |  | #DIV/0! | 0.154 | 0.1463 | #VALUE! | 8900 | 16200 | 1.82 | 0.088 | 0.0836 | #VALUE! |  |  | #DIV/0! | x | x | #VALUE! | 0.101 | 0.09595 | #VALUE! |  |  | #DIV/0! |  |  | #DIV/0! |  | 0 | #VALUE! | 7300 | 8500 | 1.16 |  | 0 | #VALUE! | 03.08.21 | Haube, durch Entmischung nicht auswertbar | 0 | 0 | 0 | 0 | 1 | 0
| MRG-041-11-E-Tol | 10 |  |  | #DIV/0! | Trioxan | 5.2-5.35 | 2.681 | 2.33247 | 0% |  |  | #DIV/0! | 2.382 | 2.07234 | 11.15% |  |  | #DIV/0! | 2.216 | 1.92792 | 17.34% | 5400 | 6100 | 1.13 | 1.635 | 1.42245 | 39.02% |  |  | #DIV/0! | 7700 | 9100 | 1.18 | 1.147 | 0.99789 | 57.22% |  |  | #DIV/0! |  |  | #DIV/0! | 0.712 | 0.61944 | 73.44% | 7700 | 11100 | 1.44 | 0.586 | 0.50982 | 78.14% | 03.08.21 |  | 0 | 0 | 0 | 0 | 0 | 0
| MRG-041-11-E-DMF | 11 |  |  | #DIV/0! | Anisol | 6.58-6.71 | 2.418 | 2.2971 | 0% |  |  | #DIV/0! | 1.691 | 1.60645 | 30.07% |  |  | #DIV/0! | 1.348 | 1.2806 | 44.25% | 6900 | 9000 | 1.3 | 0.879 | 0.83505 | 63.65% |  |  | #DIV/0! | 7000 | 10400 | 1.49 | 0.463 | 0.43985 | 80.85% |  |  | #DIV/0! |  |  | #DIV/0! | 0.267 | 0.25365 | 88.96% | 6400 | 10900 | 1.7 | 0.199 | 0.18905 | 91.77% | 03.08.21 |  | 0 | 0 | 0 | 0 | 0 | 0
| MRG-041-11-E-DMSO | 12 |  |  | #DIV/0! | Anisol | 6.51-6.65 | 2.279 | 2.16505 | 0% |  |  | #DIV/0! | 0.925 | 0.87875 | 59.41% |  |  | #DIV/0! | 0.626 | 0.5947 | 72.53% | 11500 | 12900 | 1.12 | 0.329 | 0.31255 | 85.56% |  |  | #DIV/0! | 12400' | 14300 | 1.15 | 0.166 | 0.1577 | 92.72% |  |  | #DIV/0! |  |  | #DIV/0! | 0.074 | 0.0703 | 96.75% | 13800' | 15500 | 1.12 | 0.051 | 0.04845 | 97.76% | 03.08.21 |  | 0 | 0 | 0 | 0 | 0 | 0
| MRG-041-5-E-Tol | 13 |  |  | #DIV/0! | Trioxan | 5.24-5.33 | 3.096 | 2.69352 | 0% |  |  | #DIV/0! | 2.91 | 2.5317 | 6.008% |  |  | #DIV/0! | 2.858 | 2.48646 | 7.687% | 10100 | 17900 | 1.77 | 2.591 | 2.25417 | 16.31% |  |  | #DIV/0! | 13000' | 19500 | 1.5 | 2.245 | 1.95315 | 27.49% |  |  | #DIV/0! |  |  | #DIV/0! | 1.79 | 1.5573 | 42.18% | 12500 | 21000 | 1.68 | 1.617 | 1.40679 | 47.77% | 03.08.21 |  | 0 | 0 | 0 | 0 | 0 | 0
| MRG-041-5-E-DMF | 14 |  |  | #DIV/0! | Anisol | 6.62-6.75 | 2.671 | 2.53745 | 0% |  |  | #DIV/0! | 2.239 | 2.12705 | 16.17% |  |  | #DIV/0! | 2.099 | 1.99405 | 21.42% | 27000 | 44000 | 1.63 | 1.716 | 1.6302 | 35.75% |  |  | #DIV/0! | 23000 | 41000 | 1.78 | 1.122 | 1.0659 | 57.99% |  |  | #DIV/0! |  |  | #DIV/0! | 0.571 | 0.54245 | 78.62% | 23000 | 38000 | 1.65 | 0.405 | 0.38475 | 84.84% | 03.08.21 |  | 0 | 0 | 0 | 0 | 0 | 0
| MRG-041-5-E-DMSO | 15 |  |  | #DIV/0! | Anisol | 6.57-6.71 | 2.615 | 2.48425 | 0% |  |  | #DIV/0! | 2.166 | 2.0577 | 17.17% |  |  | #DIV/0! | 1.922 | 1.8259 | 26.5% | 33000 | 59000 | 1.79 | 1.513 | 1.43735 | 42.14% |  |  | #DIV/0! | 27000 | 61000 | 2.26 | 1.016 | 0.9652 | 61.15% |  |  | #DIV/0! |  |  | #DIV/0! | 0.571 | 0.54245 | 78.16% | 27000 | 59000 | 2.19 | 0.425 | 0.40375 | 83.75% | 03.08.21 |  | 0 | 0 | 0 | 0 | 0 | 0
| MRG-042-10-E-DMF | 1 |  |  | #DIV/0! | Anisol | 6.66-6.81 | 2.929 | 2.78255 | 0% |  |  | #DIV/0! | 1.788 | 1.6986 | 38.96% |  |  | #DIV/0! | n.a. | #VALUE! | #VALUE! | 97000' | 280000 | 2.89 | 0.583 | 0.55385 | 80.1% |  |  | #DIV/0! | 100000 | 380000 | 3.8 | 0.195 | 0.18525 | 93.34% |  |  | #DIV/0! |  |  | #DIV/0! | 0.078 | 0.0741 | 97.34% | x | x | #VALUE! | 0.053 | 0.05035 | 98.19% | 04.08.21 | händische Zugabe | 0 | 0 | 0 | 0 | 0 | 1.5
| MRG-042-10-E-DMSO | 2 |  |  | #DIV/0! | Anisol | 6.62-6.78 | 3.965 | 3.76675 | 0% |  |  | #DIV/0! | 1.506 | 1.4307 | 62.02% |  |  | #DIV/0! | 0.944 | 0.8968 | 76.19% | x | x | #VALUE! | 0.363 | 0.34485 | 90.84% |  |  | #DIV/0! | x | x | #VALUE! | 0.14 | 0.133 | 96.47% |  |  | #DIV/0! |  |  | #DIV/0! | 0 | 0 | 100% | x | x | #VALUE! | 0 | 0 | 100% | 04.08.21 | händische Zugabe | 0 | 0 | 0 | 0 | 0 | 1.5
| MRG-042-10-E-Tol | 3 |  |  | #DIV/0! | Trioxan | 5.12-5.24 | 3.446 | 2.99802 | 0% |  |  | #DIV/0! | 2.348 | 2.04276 | 31.86% |  |  | #DIV/0! | 1.965 | 1.70955 | 42.98% | 75000 | 172000 | 2.29 | 0.924 | 0.80388 | 73.19% |  |  | #DIV/0! | 79000 | 263000 | 3.33 | 0.377 | 0.32799 | 89.06% |  |  | #DIV/0! |  |  | #DIV/0! | 0.158 | 0.13746 | 95.41% | 99000 | 377000 | 3.81 | 0.1 | 0.087 | 97.1% | 04.08.21 | händische Zugabe | 0 | 0 | 0 | 0 | 0 | 1.5
| MRG-042-8-E-DMF | 4 |  |  | #DIV/0! | Anisol | 6.62-6.74 | 3.002 | 2.8519 | 0% |  |  | #DIV/0! | 2.536 | 2.4092 | 15.52% |  |  | #DIV/0! | 2.202 | 2.0919 | 26.65% | 40000 | 69000 | 1.73 | 1.673 | 1.58935 | 44.27% |  |  | #DIV/0! | 33000 | 60000 | 1.82 | 1.016 | 0.9652 | 66.16% |  |  | #DIV/0! |  |  | #DIV/0! | 0.535 | 0.50825 | 82.18% | 27000 | 52000 | 1.93 | 0.399 | 0.37905 | 86.71% | 04.08.21 |  | 0 | 0 | 0 | 0 | 0 | 0
| MRG-042-8-E-DMSO | 5 |  |  | #DIV/0! | Anisol | 6.54-6.68 | 2.903 | 2.75785 | 0% |  |  | #DIV/0! | 2.291 | 2.17645 | 21.08% |  |  | #DIV/0! | 1.844 | 1.7518 | 36.48% | 46000 | 78000 | 1.7 | 1.231 | 1.16945 | 57.6% |  |  | #DIV/0! | 39000 | 70000 | 1.79 | 0.664 | 0.6308 | 77.13% |  |  | #DIV/0! |  |  | #DIV/0! | 0.352 | 0.3344 | 87.87% | 30000 | 63000 | 2.1 | 0.293 | 0.27835 | 89.91% | 04.08.21 | trüb | 0 | 0 | 1 | 0 | 0 | 1
| MRG-042-8-E-Tol | 6 |  |  | #DIV/0! | Trioxan | 5.16-5.31 | 3.422 | 2.97714 | 0% |  |  | #DIV/0! | 2.845 | 2.47515 | 16.86% |  |  | #DIV/0! | 2.555 | 2.22285 | 25.34% | 32000 | 57000 | 1.78 | 2.115 | 1.84005 | 38.19% |  |  | #DIV/0! | 30000 | 54000 | 1.8 | 1.632 | 1.41984 | 52.31% |  |  | #DIV/0! |  |  | #DIV/0! | 1.048 | 0.91176 | 69.37% | 26000 | 50000 | 1.92 | 0.814 | 0.70818 | 76.21% | 04.08.21 |  | 0 | 0 | 0 | 0 | 0 | 0
| MRG-042-14-E-DMF | 7 |  |  | #DIV/0! | Anisol | 6.59-6.72 | 3.14 | 2.983 | 0% |  |  | #DIV/0! | 2.934 | 2.7873 | 6.561% |  |  | #DIV/0! | 2.858 | 2.7151 | 8.981% | 2500*' | 4000 | 1.6 | 2.694 | 2.5593 | 14.2% |  |  | #DIV/0! | 3100*' | 5500 | 1.77 | 2.466 | 2.3427 | 21.46% |  |  | #DIV/0! |  |  | #DIV/0! | 2.234 | 2.1223 | 28.85% | 3400*' | 7100 | 2.09 | 2.151 | 2.04345 | 31.5% | 04.08.21 | dunkelgelb | 0 | 0.5 | 0 | 0 | 0 | 0
| MRG-042-14-E-DMSO | 8 |  |  | #DIV/0! | Anisol | 6.59-6.74 | 2.866 | 2.7227 | 0% |  |  | #DIV/0! | 2.73 | 2.5935 | 4.745% |  |  | #DIV/0! | 2.682 | 2.5479 | 6.42% | 2500*' | 3500 | 1.4 | 2.588 | 2.4586 | 9.7% |  |  | #DIV/0! | 3300*' | 5000 | 1.52 | 2.476 | 2.3522 | 13.61% |  |  | #DIV/0! |  |  | #DIV/0! | 2.333 | 2.21635 | 18.6% | 4100*' | 7800 | 1.9 | 2.3 | 2.185 | 19.75% | 04.08.21 | dunkelgelb | 0 | 0.5 | 0 | 0 | 0 | 0
| MRG-042-14-E-Tol | 9 |  |  | #DIV/0! | Trioxan | 5.18-5.32 | 3.326 | 2.89362 | 0% |  |  | #DIV/0! | 3.124 | 2.71788 | 6.073% |  |  | #DIV/0! | 3.035 | 2.64045 | 8.749% | 3000* | 4200 | 1.4 | 2.851 | 2.48037 | 14.28% |  |  | #DIV/0! | 3800* | 5500 | 1.45 | 2.579 | 2.24373 | 22.46% |  |  | #DIV/0! |  |  | #DIV/0! | 2.348 | 2.04276 | 29.4% | 3500* | 6900 | 1.97 | 2.243 | 1.95141 | 32.56% | 04.08.21 |  | 0 | 0.5 | 0 | 0 | 0 | 0
| MRG-042-15-E-DMF | 10 |  |  | #DIV/0! | Anisol | 3.51-3.64 | 2.755 | 2.755 | 0% |  |  | #DIV/0! | 1.376 | 1.376 | 50.05% |  |  | #DIV/0! | 0.928 | 0.928 | 66.32% | 7600 | 13000 | 1.71 | 0.546 | 0.546 | 80.18% |  |  | #DIV/0! | 7200 | 13600 | 1.89 | 0.285 | 0.285 | 89.66% |  |  | #DIV/0! |  |  | #DIV/0! | 0.158 | 0.158 | 94.26% | 6600* | 13900 | 2.11 | 0.127 | 0.127 | 95.39% | 04.08.21 |  | 0 | 0 | 0 | 0 | 0 | 0
| MRG-042-15-E-DMSO | 11 |  |  | #DIV/0! | Anisol | 3.46-3.60 | 2.66 | 2.66 | 0% |  |  | #DIV/0! | 0.803 | 0.803 | 69.81% |  |  | #DIV/0! | 0.451 | 0.451 | 83.05% | 10700' | 18000 | 1.68 | 0.241 | 0.241 | 90.94% |  |  | #DIV/0! | 9900' | 19000 | 1.92 | 0.115 | 0.115 | 95.68% |  |  | #DIV/0! |  |  | #DIV/0! | 0.072 | 0.072 | 97.29% | 9100' | 19000 | 2.09 | 0.048 | 0.048 | 98.2% | 04.08.21 |  | 0 | 0 | 0 | 0 | 0 | 0
| MRG-042-15-E-Tol | 12 |  |  | #DIV/0! | Anisol | 3.89-3.98 | 2.894 | 2.894 | 0% |  |  | #DIV/0! | 1.542 | 1.542 | 46.72% |  |  | #DIV/0! | 2.383 | 2.383 | 17.66% | 6700 | 8700 | 1.3 | 0.997 | 0.997 | 65.55% |  |  | #DIV/0! | 9200 | 13200 | 1.43 | 0.802 | 0.802 | 72.29% |  |  | #DIV/0! |  |  | #DIV/0! | 0.443 | 0.443 | 84.69% | 7700 | 14900 | 1.94 | x | x | #VALUE! | 04.08.21 | sowohl Anisol, als auch Trioxan zugegeben --> Wiederholung | 0 | 0 | 0 | 0 | 0 | 0 | 0
| MRG-042-21-E-DMF | 13 |  |  | #DIV/0! | Anisol | 3.51-3.62 | 2.147 | 2.147 | 0% |  |  | #DIV/0! | 1.994 | 1.994 | 7.126% |  |  | #DIV/0! | 1.882 | 1.882 | 12.34% | x | x | #VALUE! | 1.663 | 1.663 | 22.54% |  |  | #DIV/0! | x | x | #VALUE! | 1.369 | 1.369 | 36.24% |  |  | #DIV/0! |  |  | #DIV/0! | 1.086 | 1.086 | 49.42% | x | x | #VALUE! | 0.95 | 0.95 | 55.75% | 04.08.21 |  | 0 | 0 | 0 | 0 | 0 | 0
| MRG-042-21-E-DMSO | 14 |  |  | #DIV/0! | Anisol | 3.46-3.60 | 2.266 | 2.266 | 0% |  |  | #DIV/0! | 2.118 | 2.118 | 6.531% |  |  | #DIV/0! | 1.985 | 1.985 | 12.4% | x | x | #VALUE! | 1.812 | 1.812 | 20.04% |  |  | #DIV/0! | x | x | #VALUE! | 1.476 | 1.476 | 34.86% |  |  | #DIV/0! |  |  | #DIV/0! | 1.091 | 1.091 | 51.85% | x | x | #VALUE! | 0.887 | 0.887 | 60.86% | 04.08.21 |  | 0 | 0 | 0 | 0 | 0 | 0
| MRG-042-6-E-DMSO | 15 |  |  | #DIV/0! | Anisol | 6.59-6.78 | 2.967 | 2.81865 | 0% |  |  | #DIV/0! | 2.666 | 2.5327 | 10.14% |  |  | #DIV/0! | 2.471 | 2.34745 | 16.72% | 40000 | 54000 | 1.35 | 1.905 | 1.80975 | 35.79% |  |  | #DIV/0! | x | x | #VALUE! | 1.009 | 0.95855 | 65.99% |  |  | #DIV/0! |  |  | #DIV/0! | x | #VALUE! | #VALUE! | x | x | #VALUE! | x | #VALUE! | #VALUE! | 04.08.21 | trüb, Haube auf Flüssigkeit | 0 | 0 | 1 | 0 | 1 | 0(Fl.), Haube (2)
| MRG-043-16-E-DMF | 1 |  |  | #DIV/0! | Anisol | 6.72-6.84 | 3.009 | 2.85855 | 0% |  |  | #DIV/0! | 0.819 | 0.77805 | 72.78% |  |  | #DIV/0! | 0.465 | 0.44175 | 84.55% | 25000' | 39000 | 1.56 | 0.263 | 0.24985 | 91.26% |  |  | #DIV/0! | 25000' | 39000 | 1.56 | 0.143 | 0.13585 | 95.25% |  |  | #DIV/0! |  |  | #DIV/0! | 0.087 | 0.08265 | 97.11% | 24000' | 40000 | 1.67 | 0.077 | 0.07315 | 97.44% | 05.08.21 | händische Zugabe | 0 | 0 | 0 | 0 | 0 | 1
| MRG-043-16-E-DMSO | 2 |  |  | #DIV/0! | Anisol | 6.63-6.77 | 6.278 | 5.9641 | 0% |  |  | #DIV/0! |  | 0 | 100% |  |  | #DIV/0! |  | 0 | 100% | 28000' | 44000 | 1.57 |  | 0 | 100% |  |  | #DIV/0! | 29000' | 45000 | 1.55 |  | 0 | 100% |  |  | #DIV/0! |  |  | #DIV/0! |  | 0 | 100% | 28000' | 45000 | 1.61 |  | 0 | 100% | 05.08.21 | händische Zugabe, schlechte Homogenisierung?, NMR nicht auswertbar | 0 | 0 | 0 | 0 | 0 | 1
| MRG-043-16-E-Tol | 3 |  |  | #DIV/0! | Trioxan | 5.10-5.26 | 3.433 | 2.98671 | 0% |  |  | #DIV/0! | 1.22 | 1.0614 | 64.46% |  |  | #DIV/0! | 0.658 | 0.57246 | 80.83% | 29000' | 44000 | 1.52 | 0.183 | 0.15921 | 94.67% |  |  | #DIV/0! | 28000' | 44000 | 1.57 | 0.089 | 0.07743 | 97.41% |  |  | #DIV/0! |  |  | #DIV/0! | 0.09 | 0.0783 | 97.38% | 27000' | 45000 | 1.67 | 0.044 | 0.03828 | 98.72% | 05.08.21 | händische Zugabe | 0 | 0 | 0 | 0 | 0 | 1
| MRG-043-13-E-DMF | 4 |  |  | #DIV/0! | Anisol | 6.64-6.8 | 2.967 | 2.81865 | 0% |  |  | #DIV/0! | 2.386 | 2.2667 | 19.58% |  |  | #DIV/0! | 1.916 | 1.8202 | 35.42% | 9900' | 17300 | 1.75 | 1.14 | 1.083 | 61.58% |  |  | #DIV/0! | 32000' | 64000 | 2 | 0.257 | 0.24415 | 91.34% |  |  | #DIV/0! |  |  | #DIV/0! | 0.078 | 0.0741 | 97.37% | 21000 | 61000 | 2.9 | 0.052 | 0.0494 | 98.25% | 05.08.21 | trübe weiße Lösung | 0 | 1 | 1 | 0 | 0 | 0
| MRG-043-13-E-DMSO | 5 |  |  | #DIV/0! |  |  | x | x | 0% |  |  | #DIV/0! |  | 0 | #VALUE! |  |  | #DIV/0! |  | 0 | #VALUE! | 6100 | 8200 | 1.34 |  | 0 | #VALUE! |  |  | #DIV/0! | 9800' | 30000 | 3.06 |  | 0 | #VALUE! |  |  | #DIV/0! |  |  | #DIV/0! |  | 0 | #VALUE! | 10200' | 26000 | 2.55 |  | 0 | #VALUE! | 05.08.21 | Homogenisierung schwierig, gelbe Haube auf durchsichtiger Lösung, NMR nicht auswertbar | 0 | 1 | 0 | 0 | 1 | 0 (Fl.), Haube (1)
| MRG-043-13-E-Tol | 6 |  |  | #DIV/0! | Trioxan | 5.19-5.34 | 3.401 | 2.95887 | 0% |  |  | #DIV/0! | 2.044 | 1.77828 | 39.9% |  |  | #DIV/0! | 1.658 | 1.44246 | 51.25% | 14200 | 19700 | 1.39 | 0.989 | 0.86043 | 70.92% |  |  | #DIV/0! | 13600 | 21000 | 1.54 | 0.567 | 0.49329 | 83.33% |  |  | #DIV/0! |  |  | #DIV/0! | 0.353 | 0.30711 | 89.62% | 12300 | 22000 | 1.79 | 0.292 | 0.25404 | 91.41% | 05.08.21 |  | 0 | 0 | 0 | 0 | 0 | 0
| MRG-043-9-E-DMF | 7 |  |  | #DIV/0! | Anisol | 3.54-3.66 | 2.782 | 2.782 | 0% |  |  | #DIV/0! | 2.315 | 2.315 | 16.79% |  |  | #DIV/0! | 1.983 | 1.983 | 28.72% | 31000 | 54000 | 1.74 | 1.38 | 1.38 | 50.4% |  |  | #DIV/0! | 27000 | 49000 | 1.81 | 0.736 | 0.736 | 73.54% |  |  | #DIV/0! |  |  | #DIV/0! | 0.318 | 0.318 | 88.57% | 24000 | 47000 | 1.96 | 0.205 | 0.205 | 92.63% | 05.08.21 |  | 0 | 0 | 0 | 0 | 0 | 0
| afterthreedaysat20degree |  |  |  |  | Anisol | 3.54-3.64 | 2.845 | 2.845 | 0% |  |  | #DIV/0! | 2.301 | 2.301 | 19.12% |  |  | #DIV/0! | 1.96 | 1.96 | 31.11% |  |  | #DIV/0! | 1.402 | 1.402 | 50.72% |  |  | #DIV/0! |  |  | #DIV/0! | 0.741 | 0.741 | 73.95% |  |  | #DIV/0! |  |  | #DIV/0! | 0.316 | 0.316 | 88.89% |  |  | #DIV/0! | 0.218 | 0.218 | 92.34%
| MRG-043-9-E-DMSO | 8 |  |  | #DIV/0! | Anisol | 3.47-3.60 | 2.661 | 2.661 | 0% |  |  | #DIV/0! | 2.032 | 2.032 | 23.64% |  |  | #DIV/0! | 1.615 | 1.615 | 39.31% | 37000 | 58000 | 1.57 | 1.021 | 1.021 | 61.63% |  |  | #DIV/0! | 32000 | 54000 | 1.69 | 0.506 | 0.506 | 80.98% |  |  | #DIV/0! |  |  | #DIV/0! | 0.208 | 0.208 | 92.18% | 30000 | 56000 | 1.87 | 0.208 | 0.208 | 92.18% | 05.08.21 |  | 0 | 0 | 0 | 0 | 0 | 0
| afterthreedaysat20degree |  |  |  |  | Anisol | 3.46-3.58 | 2.647 | 2.647 | 0% |  |  | #DIV/0! | 1.983 | 1.983 | 25.09% |  |  | #DIV/0! | 1.589 | 1.589 | 39.97% |  |  | #DIV/0! | 1.017 | 1.017 | 61.58% |  |  | #DIV/0! |  |  | #DIV/0! | 0.488 | 0.488 | 81.56% |  |  | #DIV/0! |  |  | #DIV/0! | 0.202 | 0.202 | 92.37% |  |  | #DIV/0! | 0.142 | 0.142 | 94.64%
| MRG-043-9-E-Tol | 9 |  |  | #DIV/0! | Anisol | 3.87-4.0 | 2.759 | 2.759 | 0% |  |  | #DIV/0! | 2.449 | 2.449 | 11.24% |  |  | #DIV/0! | 2.265 | 2.265 | 17.91% | 15300 | 30000 | 1.96 | 1.87 | 1.87 | 32.22% |  |  | #DIV/0! | 16400 | 31000 | 1.89 | 1.33 | 1.33 | 51.79% |  |  | #DIV/0! |  |  | #DIV/0! | 0.783 | 0.783 | 71.62% | 17900 | 32000 | 1.79 | 0.635 | 0.635 | 76.98% | 05.08.21 |  | 0 | 0 | 0 | 0 | 0 | 0
| afteronedayat20degree | [6 empty] | 2.759 | 2.759 | 0% |  |  | #DIV/0! | 2.457 | 2.457 | 10.95% |  |  | #DIV/0! | 2.265 | 2.265 | 17.91% |  |  | #DIV/0! | 1.874 | 1.874 | 32.08% |  |  | #DIV/0! |  |  | #DIV/0! | 1.332 | 1.332 | 51.72% |  |  | #DIV/0! |  |  | #DIV/0! | 0.86 | 0.86 | 68.83% |  |  | #DIV/0! | 0.676 | 0.676 | 75.5%
| aftertwodaysat20degree | [6 empty] | 2.757 | 2.757 | 0% |  |  | #DIV/0! | 2.454 | 2.454 | 10.99% |  |  | #DIV/0! | 2.269 | 2.269 | 17.7% |  |  | #DIV/0! | 1.882 | 1.882 | 31.74% |  |  | #DIV/0! |  |  | #DIV/0! | 1.324 | 1.324 | 51.98% |  |  | #DIV/0! |  |  | #DIV/0! | 0.819 | 0.819 | 70.29% |  |  | #DIV/0! | 0.653 | 0.653 | 76.31%
| afterthreedaysat20degree | [6 empty] | 2.801 | 2.801 | 0% |  |  | #DIV/0! | 2.459 | 2.459 | 12.21% |  |  | #DIV/0! | 2.266 | 2.266 | 19.1% |  |  | #DIV/0! | 1.886 | 1.886 | 32.67% |  |  | #DIV/0! |  |  | #DIV/0! | 1.324 | 1.324 | 52.73% |  |  | #DIV/0! |  |  | #DIV/0! | 0.817 | 0.817 | 70.83% |  |  | #DIV/0! | 0.623 | 0.623 | 77.76%
| MRG-043-2-E-DMF | 10 |  |  | #DIV/0! | Anisol | 3.5-3.65 | 2.64 | 2.64 | 0% |  |  | #DIV/0! | 2.535 | 2.535 | 3.977% |  |  | #DIV/0! | 2.514 | 2.514 | 4.773% | 1530 | 1840 | 1.2 | 2.381 | 2.381 | 9.811% |  |  | #DIV/0! | 2900 | 3500 | 1.21 | 2.18 | 2.18 | 17.42% |  |  | #DIV/0! |  |  | #DIV/0! | 1.864 | 1.864 | 29.39% | 5600 | 7200 | 1.29 | 1.648 | 1.648 | 37.58% | 05.08.21 |  | 0 | 0 | 0 | 0 | 0 | 0
| MRG-043-2-E-DMSO | 11 |  |  | #DIV/0! | Anisol | 3.48-3.60 | 2.743 | 2.743 | 0% |  |  | #DIV/0! | 2.684 | 2.684 | 2.151% |  |  | #DIV/0! | 2.526 | 2.526 | 7.911% | 2200 | 2600 | 1.18 | 2.437 | 2.437 | 11.16% |  |  | #DIV/0! | 4000 | 4600 | 1.15 | 2.203 | 2.203 | 19.69% |  |  | #DIV/0! |  |  | #DIV/0! | 1.838 | 1.838 | 32.99% | 7200 | 8000 | 1.11 | 1.661 | 1.661 | 39.45% | 05.08.21 |  | 0 | 0 | 0 | 0 | 0 | 0
| afteronedayat20degree | [7 empty] | 0 |  |  |  | #DIV/0! |  | 0 | #DIV/0! |  |  | #DIV/0! |  | 0 | #DIV/0! |  |  | #DIV/0! |  | 0 | #DIV/0! |  |  | #DIV/0! |  |  | #DIV/0! |  | 0 | #DIV/0! |  |  | #DIV/0! |  |  | #DIV/0! | 1.809 | 1.809 | #DIV/0! |  |  | #DIV/0! | 1.629 | 1.629 | #DIV/0!
| aftertwodaysat20degree | [7 empty] | 0 |  |  |  | #DIV/0! |  | 0 | #DIV/0! |  |  | #DIV/0! |  | 0 | #DIV/0! |  |  | #DIV/0! |  | 0 | #DIV/0! |  |  | #DIV/0! |  |  | #DIV/0! |  | 0 | #DIV/0! |  |  | #DIV/0! |  |  | #DIV/0! | 1.824 | 1.824 | #DIV/0! |  |  | #DIV/0! | 1.676 | 1.676 | #DIV/0!
| afterthreedaysat20degree | [7 empty] | 0 |  |  |  | #DIV/0! |  | 0 | #DIV/0! |  |  | #DIV/0! |  | 0 | #DIV/0! |  |  | #DIV/0! |  | 0 | #DIV/0! |  |  | #DIV/0! |  |  | #DIV/0! |  | 0 | #DIV/0! |  |  | #DIV/0! |  |  | #DIV/0! | 1.829 | 1.829 | #DIV/0! |  |  | #DIV/0! | 1.674 | 1.674 | #DIV/0!
| MRG-043-2-E-Tol | 12 |  |  | #DIV/0! | Anisol | 3.89-4.02 | 2.724 | 2.724 | 0% |  |  | #DIV/0! | 2.682 | 2.682 | 1.542% |  |  | #DIV/0! | 2.661 | 2.661 | 2.313% | 740* | 860 | 1.16 | 2.582 | 2.582 | 5.213% |  |  | #DIV/0! | 1580 | 1880 | 1.19 | 2.469 | 2.469 | 9.361% |  |  | #DIV/0! |  |  | #DIV/0! | 2.256 | 2.256 | 17.18% | 3400 | 4000 | 1.18 | 2.166 | 2.166 | 20.48% | 05.08.21 |  | 0 | 0 | 0 | 0 | 0 | 0
| afteronedayat20degree | [6 empty] | 2.726 | 2.726 | 0% |  |  | #DIV/0! |  | 0 | 100% |  |  | #DIV/0! |  | 0 | 100% |  |  | #DIV/0! | 2.588 | 2.588 | 5.062% |  |  | #DIV/0! |  |  | #DIV/0! | 2.487 | 2.487 | 8.767% |  |  | #DIV/0! |  |  | #DIV/0! | 2.237 | 2.237 | 17.94% |  |  | #DIV/0! | 2.177 | 2.177 | 20.14%
| aftertwodaysat20degree | [6 empty] | 2.713 | 2.713 | 0% |  |  | #DIV/0! |  | 0 | 100% |  |  | #DIV/0! |  | 0 | 100% |  |  | #DIV/0! | 2.574 | 2.574 | 5.123% |  |  | #DIV/0! |  |  | #DIV/0! | 2.434 | 2.434 | 10.28% |  |  | #DIV/0! |  |  | #DIV/0! | 2.258 | 2.258 | 16.77% |  |  | #DIV/0! | 2.17 | 2.17 | 20.01%
| afterthreedaysat20degree | [6 empty] | 2.709 | 2.709 | 0% |  |  | #DIV/0! |  | 0 | 100% |  |  | #DIV/0! |  | 0 | 100% |  |  | #DIV/0! | 2.578 | 2.578 | 4.836% |  |  | #DIV/0! |  |  | #DIV/0! | 2.444 | 2.444 | 9.782% |  |  | #DIV/0! |  |  | #DIV/0! | 2.26 | 2.26 | 16.57% |  |  | #DIV/0! | 2.163 | 2.163 | 20.16%
| MRG-043-26-E-DMF | 13 |  |  | #DIV/0! | Anisol | 3.54-3.69 | 2.294 | 2.294 | 0% |  |  | #DIV/0! | 0.542 | 0.542 | 76.37% | x | x | #VALUE! | 0.37 | 0.37 | 83.87% | x | x | #VALUE! | 0.192 | 0.192 | 91.63% |  |  | #DIV/0! | x | x | #VALUE! | 0.109 | 0.109 | 95.25% |  |  | #DIV/0! |  |  | #DIV/0! | 0 | 0 | 100% | x | x | #VALUE! | 0 | 0 | 100% | 05.08.21 |  | 0 | 0 | 0 | 0 | 0 | 0
| MRG-043-26-E-DMSO | 14 |  |  | #DIV/0! | Anisol | 3.50-3.62 | 2.177 | 2.177 | 0% |  |  | #DIV/0! | 0.15 | 0.15 | 93.11% |  |  | #DIV/0! | 0.077 | 0.077 | 96.46% | x | x | #VALUE! | 0.029 | 0.029 | 98.67% |  |  | #DIV/0! | x | x | #VALUE! | 0 | 0 | 100% |  |  | #DIV/0! |  |  | #DIV/0! | 0 | 0 | 100% | x | x | #VALUE! | 0 | 0 | 100% | 05.08.21 |  | 0 | 0 | 0 | 0 | 0 | 0
| MRG-043-15-E-Tol | 15 |  |  | #DIV/0! | Anisol | 3.84-4.0 | 2.917 | 2.917 | 0% |  |  | #DIV/0! | 2.52 | 2.52 | 13.61% |  |  | #DIV/0! | 2.404 | 2.404 | 17.59% | 6500 | 8800 | 1.35 | 1.563 | 1.563 | 46.42% |  |  | #DIV/0! | 8700 | 12800 | 1.47 | 0.969 | 0.969 | 66.78% |  |  | #DIV/0! |  |  | #DIV/0! | 0.499 | 0.499 | 82.89% | 9100 | 15900 | 1.75 | 0.381 | 0.381 | 86.94% | 05.08.21 |  | 0 | 0 | 0 | 0 | 0 | 0
Vergleich Anisol, Trioxan in Toluol | [50 empty] | 0
|  |  | erwartet (bei gleicher Konzentration von Anisol und Trioxan): |  |  |  |  | Verhätlnis soll/ist | [42 empty] | 0
|  |  | Integral Anisol | Integral Trioxan | [46 empty] | 0
| MRG-044-An-Tol-Vgl-alt |  | 3 | 6 |  |  |  | 0.85 | bis 26.07.21 | [41 empty] | 0
| MRG-044-An-Tol-Vgl-neu |  | 3 | 6 |  |  |  | 0.87 | ab 27.07.21 | [41 empty] | 0
0
0
geschlossene Reaktoren zw. 0 und 20h Probe | [50 empty] | 0
| MRG-045-1-E-DMF | 1 | 0 | 0 | x | Anisol | 3.52-3.65 | 2.555 |  | 0% |  |  | #DIV/0! |  |  | 100% |  |  | #DIV/0! |  |  | 100% |  |  | #DIV/0! | [5 empty] | #DIV/0! |  |  | #DIV/0! |  |  | 100% |  |  | #DIV/0! |  |  | #DIV/0! |  |  |  | 2900 | 3300 | 1.14 | 2.061 | 2.061 | 19.33% | 09.08.21 |  | 0 | 0 | 0 | 0 | 0
| afteronedayat20degree | [6 empty] | 2.541 | [41 empty] | 2.052 | 2.052 | 19.24%
| aftertwodaysat20degree | [6 empty] | 2.469 | [41 empty] | 1.987 | 1.987 | 19.52%
| afterthreedaysat20degree | [6 empty] | 2.459 | [41 empty] | 2.012 | 2.012 | 18.18%
| after17daysinfridge |  | 0 | 0 | x | [41 empty] | 3000 | 3400 | 1.13 |  | 0 | #DIV/0!
| after17daysinfridge and twodays atRT | [45 empty] | 3100 | 3500 | 1.13 |  | 0 | #DIV/0!
| MRG-045-5-E-DMF | 2 | 0 | 0 | x | Anisol | 6.59-6.75 | 2.637 | 2.50515 | 0% |  |  | #DIV/0! |  |  | 100% |  |  | #DIV/0! |  |  | 100% |  |  | #DIV/0! | [5 empty] | #DIV/0! |  |  | #DIV/0! |  |  | 100% |  |  | #DIV/0! |  |  | #DIV/0! |  |  |  | 22000' | 39000 | 1.77 | 0.529 | 0.50255 | 80.94% | 09.08.21 |  | 0 | 0 | 0 | 0 | 0
| afteronedayat20degree |  |  |  |  | Anisol | 6.59-6.76 | 2.645 | 2.51275 | [40 empty] | 0.532 | 0.5054 | 80.89%
| aftertwodaysat20degree |  |  |  |  | Anisol | 6.59-6.77 | 2.647 | 2.51465 | [40 empty] | 0.53 | 0.5035 | 80.98%
| afterthreedaysat20degree |  |  |  |  | Anisol | 6.59-6.78 | 2.651 | 2.51845 | [40 empty] | 0.538 | 0.5111 | 80.72%
| after17daysinfridge | [7 empty] | 0 | [37 empty] | 20000' | 41000 | 2.05 |  | 0 | #DIV/0!
| after17daysinfridge and twodays atRT | [7 empty] | 0 | [37 empty] | 20000 | 40000 | 2 |  | 0 | #DIV/0!
| MRG-045-6-E-DMF | 3 | 0 | 0 | x | Anisol | 6.62-6.78 | 3.117 | 2.96115 | 0% |  |  | #DIV/0! |  |  | 100% |  |  | #DIV/0! |  |  | 100% |  |  | #DIV/0! | [5 empty] | #DIV/0! |  |  | #DIV/0! |  |  | 100% |  |  | #DIV/0! |  |  | #DIV/0! |  |  |  | 24000' | 47000 | 1.96 | 0.447 | 0.42465 | 86.38% | 09.08.21 |  | 0 | 0 | 0 | 0 | 0
| afteronedayat20degree |  |  |  |  | Anisol | 6.62-6.79 | 3.124 | 2.9678 | [40 empty] | 0.452 | 0.4294 | 86.25%
| aftertwodaysat20degree |  |  |  |  | Anisol | 6.62-6.80 | 3.135 | 2.97825 | [40 empty] | 0.454 | 0.4313 | 86.24%
| afterthreedaysat20degree |  |  |  |  | Anisol | 6.62-6.81 | 3.143 | 2.98585 | [40 empty] | 0.457 | 0.43415 | 86.19%
| after17daysinfridge | [45 empty] | 29000 | 49000 | 1.69 |  | 0 | #DIV/0!
| after17daysinfridge and twodays atRT | [45 empty] | 28000' | 49000 | 1.75 |  | 0 | #DIV/0!
| MRG-045-11-E-DMF | 4 | 0 | 0 | x |  |  |  |  | 0% |  |  | #DIV/0! |  |  | #DIV/0! |  |  | #DIV/0! |  |  | #DIV/0! |  |  | #DIV/0! | [5 empty] | #DIV/0! |  |  | #DIV/0! |  |  | #DIV/0! |  |  | #DIV/0! |  |  | #DIV/0! |  |  |  | 7000' | 12000 | 1.71 |  | 0 | #DIV/0! | 09.08.21 | nicht auswertbar(NMR zusammengeschmissen) | 0 | 0 | 0 | 0 | 0
| afteronedayat20degree | [49 empty] | 0 | #DIV/0!
| aftertwodaysat20degree | [49 empty] | 0 | #DIV/0!
| afterthreedaysat20degree | [49 empty] | 0 | #DIV/0!
| after17daysinfridge | [45 empty] | 6900' | 12000 | 1.74 |  | 0 | #DIV/0!
| after17daysinfridge and twodays atRT | [45 empty] | 6900' | 12000 | 1.74 |  | 0 | #DIV/0!
| MRG-045-12-E-DMF | 5 | 0 | 0 | x |  |  |  |  | 0% |  |  | #DIV/0! | [5 empty] | #DIV/0! |  |  | #DIV/0! |  |  | #DIV/0! | [5 empty] | #DIV/0! |  |  | #DIV/0! |  |  | #DIV/0! |  |  | #DIV/0! |  |  | #DIV/0! |  |  |  | 10400' | 17500 | 1.68 |  | 0 | #DIV/0! | 09.08.21 | nicht auswertbar(NMR zusammengeschmissen) | 0 | 0 | 0 | 0 | 0
| afteronedayat20degree | [49 empty] | 0 | #DIV/0!
| aftertwodaysat20degree | [49 empty] | 0 | #DIV/0!
| afterthreedaysat20degree | [49 empty] | 0 | #DIV/0!
| after17daysinfridge | [45 empty] | 8100' | 16200 | 2 |  | 0 | #DIV/0!
| after17daysinfridge and twodays atRT | [45 empty] | 9200' | 16500 | 1.79 |  | 0 | #DIV/0!
| MRG-045-25-E-DMF | 6 | 0 | 0 | x | Anisol | 3.51-3.64 | 2.595 |  | 0% |  |  | #DIV/0! | [5 empty] | #DIV/0! |  |  | 100% | [8 empty] | #DIV/0! |  |  | #DIV/0! |  |  | 100% |  |  | #DIV/0! | [6 empty] | 9600' | 14900 | 1.55 | 0.025 | 0.025 | 99.04% | 09.08.21 |  | 0 | 0 | 0 | 0 | 0
| afteronedayat20degree | [6 empty] | 2.552 | [41 empty] | 0.034 | 0.034 | 98.67%
| aftertwodaysat20degree | [6 empty] | 2.623 | [41 empty] | 0.017 | 0.017 | 99.35%
| afterthreedaysat20degree | [6 empty] | 2.593 | [41 empty] | 0.023 | 0.023 | 99.11%
| after17daysinfridge | [45 empty] | 9700' | 15100 | 1.56
| after17daysinfridge and twodays atRT | [45 empty] | 9700' | 15200 | 1.57
Note on AG166: [Kommentarthread] Ihre Version von Excel gestattet Ihnen das Lesen dieses Kommentarthreads. Jegliche Bearbeitungen daran werden jedoch entfernt, wenn die Datei in einer neueren Version von Excel geöffnet wird. Weitere Informationen: https://go.microsoft.com/fwlink/?linkid=870924. Kommentar: Schulter